## Report
Bezeichnung Befund | Art | Verdachtsmoment | Material | Zugehöriges Bauteil | Farbe | Gebäude/Bereich | Stockwerk/Ebene | Raum/Teilbereich | Bemerkung Probe/Befund | Bemerkung Verdachtsmoment | Erfassungszeitpunkt | Probenehmer | Überblick | Detail | Dateiname Überblick | Dateiname Detail | Menge | Einheit | Mischprobe | Verdacht | Einstufung | Angenommene Trefferwahrscheinlichkeit | Einheit | Aussagesicherheit | Einheit | Risikomenge | Einheit | Begründung | Ergebnis Analytik | Bewertung | Aufgabe | Referenzkarte | X-Koordinate | Y-Koordinate
MaP-1 | Einzelprobe | VM-2 | Plattenkleber | Boden |  | Küche | EG |  |  |  | 26.8.2026 - 09:06 | Claudio Tavella |  |  | Küche-EG -_MaP-1_26-08-26.jpg | Küche-EG -_MaP-1_detail_26-08-26.jpg |  | - |  | Asbest | Asbest: Nicht eingestuft
MaP-2 | Einzelprobe | VM-3 | Putz | Wand |  | Küche | EG | Wand |  |  | 26.8.2026 - 09:17 | Claudio Tavella |  |  | Küche-EG -Wand _MaP-2_26-08-26.jpg | Küche-EG -Wand _MaP-2_detail_26-08-26.jpg |  | - |  | Asbest | Asbest: Nicht eingestuft
MaP-3 | Einzelprobe | VM-4 | Putz | Decke |  | Küche | EG | Decke |  |  | 26.8.2026 - 09:18 | Claudio Tavella |  |  | Küche-EG -Decke _MaP-3_26-08-26.jpg | Küche-EG -Decke _MaP-3_detail_26-08-26.jpg |  | - |  | Asbest | Asbest: Nicht eingestuft
MaP-4 | Einzelprobe | VM-2 | Plattenkleber | Boden |  | Wohnzimmer / Gang | EG | Boden |  |  | 26.8.2026 - 09:25 | Claudio Tavella |  |  | Wohnzimmer - Gang -EG -Boden _MaP-4_26-08-26.jpg | Wohnzimmer - Gang -EG -Boden _MaP-4_detail_26-08-26.jpg |  | - |  | Asbest | Asbest: Nicht eingestuft
MaP-5 | Einzelprobe | VM-3 | Putz | Wand |  | Wohnzimmer / Gang | EG | Wand |  |  | 26.8.2026 - 09:26 | Claudio Tavella |  |  | Wohnzimmer - Gang -EG -Wand _MaP-5_26-08-26.jpg | Wohnzimmer - Gang -EG -Wand _MaP-5_detail_26-08-26.jpg |  | - |  | Asbest | Asbest: Nicht eingestuft
MaP-6 | Einzelprobe | VM-4 | Putz | Decke |  | Bad / WC | EG / OG | Decke |  |  | 26.8.2026 - 09:36 | Claudio Tavella |  |  | Bad - WC -EG - OG -Decke _MaP-6_26-08-26.jpg | Bad - WC -EG - OG -Decke _MaP-6_detail_26-08-26.jpg |  | - |  | Asbest | Asbest: Nicht eingestuft
MaP-7 | Einzelprobe | VM-3 | Putz | Wand |  | Bad / WC | EG / OG | Wand |  |  | 26.8.2026 - 09:36 | Claudio Tavella |  |  | Bad - WC -EG - OG -Wand _MaP-7_26-08-26.jpg | Bad - WC -EG - OG -Wand _MaP-7_detail_26-08-26.jpg |  | - |  | Asbest | Asbest: Nicht eingestuft
MaP-8 | Einzelprobe | VM-1 | Plattenkleber | Wand |  | Bad / WC | EG / OG | Wand |  |  | 26.8.2026 - 09:37 | Claudio Tavella |  |  | Bad - WC -EG - OG -Wand _MaP-8_26-08-26.jpg | Bad - WC -EG - OG -Wand _MaP-8_detail_26-08-26.jpg |  | - |  | Asbest | Asbest: Nicht eingestuft
MaP-9 | Einzelprobe | VM-3 | Putz | Wand |  | Gang | OG | Wand |  |  | 26.8.2026 - 09:42 | Claudio Tavella |  |  | Gang -OG -Wand _MaP-9_26-08-26.jpg | Gang -OG -Wand _MaP-9_detail_26-08-26.jpg |  | - |  | Asbest | Asbest: Nicht eingestuft
MaP-10 | Einzelprobe | VM-3 | Putz | Wand |  | Schlafzimmer | OG | Wand |  |  | 26.8.2026 - 09:43 | Claudio Tavella |  |  | Schlafzimmer -OG -Wand _MaP-10_26-08-26.jpg | Schlafzimmer -OG -Wand _MaP-10_detail_26-08-26.jpg |  | - |  | Asbest | Asbest: Nicht eingestuft
MaP-11 | Einzelprobe | VM-3 | Putz | Wand |  | Garage | EG | Wand |  |  | 26.8.2026 - 09:55 | Claudio Tavella |  |  | Garage -EG -Wand _MaP-11_26-08-26.jpg | Garage -EG -Wand _MaP-11_detail_26-08-26.jpg |  | - |  | Asbest | Asbest: Nicht eingestuft
MaP-12 | Einzelprobe | VM-3 | Putz | Wand |  | Fassade | Haus / Garage | Wand |  |  | 26.8.2026 - 09:56 | Claudio Tavella |  |  | Fassade -Haus - ...-Wand _MaP-12_26-08-26.jpg | Fassade -Haus - ...-Wand _MaP-12_detail_26-08-26.jpg |  | - |  | Asbest | Asbest: Nicht eingestuft