## Report
Bezeichnung Befund | Art | Verdachtsmoment | Material | Zugehöriges Bauteil | Farbe | Gebäude/Bereich | Stockwerk/Ebene | Raum/Teilbereich | Bemerkung Probe/Befund | Bemerkung Verdachtsmoment | Erfassungszeitpunkt | Probenehmer | Überblick | Detail | Dateiname Überblick | Dateiname Detail | Menge | Einheit | Mischprobe | Verdacht | Einstufung | Angenommene Trefferwahrscheinlichkeit | Einheit | Aussagesicherheit | Einheit | Risikomenge | Einheit | Begründung | Ergebnis Analytik | Bewertung | Aufgabe | Referenzkarte | X-Koordinate | Y-Koordinate
MaP-1 | Einzelprobe | VM-1 | LAP | Wand |  | Gang | OG | Wand |  |  | 25.8.2026 - 14:19 | Claudio Tavella |  |  | Gang -OG -Wand _MaP-1_26-08-25.jpg | Gang -OG -Wand _MaP-1_detail_26-08-25.jpg |  | - |  | Asbest | Asbest: Bestätigt | [10 empty] | OG | 1792.2116 | 3666.8259
MaP-2 | Einzelprobe | VM-2 | Putz | Wand |  | Gang | OG | Wand |  |  | 25.8.2026 - 14:19 | Claudio Tavella |  |  | Gang -OG -Wand _MaP-2_26-08-25.jpg | Gang -OG -Wand _MaP-2_detail_26-08-25.jpg |  | - |  | Asbest | Asbest: Widerlegt | [10 empty] | OG | 1827.0001 | 2870.28
MaP-3 | Einzelprobe | VM-4 | Plattenkleber | Sockel |  | Gang | EG | Sockel |  |  | 25.8.2026 - 15:01 | Claudio Tavella |  |  | Gang -EG -Sockel _MaP-3_26-08-25.jpg | Gang -EG -Sockel _MaP-3_detail_26-08-25.jpg |  | - |  | Asbest | Asbest: Widerlegt | [10 empty] | EG | 2095.4911 | 2889.3342
MaP-4 | Einzelprobe | VM-5 | Plattenkleber | Boden |  | Gang / Bad / Küche | EG | Boden |  |  | 25.8.2026 - 15:01 | Claudio Tavella |  |  | Gang - Bad - Küche -EG -Boden _MaP-4_26-08-25.jpg | Gang - Bad - Küche -EG -Boden _MaP-4_detail_26-08-25.jpg |  | - |  | Asbest | Asbest: Widerlegt | [10 empty] | EG | 2267.0045 | 2856.2813
MaP-5 | Einzelprobe | VM-6 | Putz | Wand |  | Gang | EG | Wand |  |  | 25.8.2026 - 15:02 | Claudio Tavella |  |  | Gang -EG -Wand _MaP-5_26-08-25.jpg | Gang -EG -Wand _MaP-5_detail_26-08-25.jpg |  | - |  | Asbest | Asbest: Widerlegt | [10 empty] | EG | 2169.6455 | 2891.3721
MaP-6 | Einzelprobe | VM-7 | Plattenkleber | Wand |  | Bad | EG | Wand |  |  | 25.8.2026 - 15:02 | Claudio Tavella |  |  | Bad -EG -Wand _MaP-6_26-08-25.jpg | Bad -EG -Wand _MaP-6_detail_26-08-25.jpg |  | - |  | Asbest | Asbest: Widerlegt | [10 empty] | EG | 1780.1331 | 2917.3974
MaP-7 | Einzelprobe | VM-2 | Putz | Wand |  | Bad | EG | Wand |  |  | 25.8.2026 - 15:03 | Claudio Tavella |  |  | Bad -EG -Wand _MaP-7_26-08-25.jpg | Bad -EG -Wand _MaP-7_detail_26-08-25.jpg |  | - |  | Asbest | Asbest: Widerlegt | [10 empty] | EG | 2303.28 | 3399.48
MaP-8 | Einzelprobe | VM-8 | Putz | Decke |  | Bad | EG | Decke |  |  | 25.8.2026 - 15:03 | Claudio Tavella |  |  | Bad -EG -Decke _MaP-8_26-08-25.jpg | Bad -EG -Decke _MaP-8_detail_26-08-25.jpg |  | - |  | Asbest | Asbest: Widerlegt | [10 empty] | EG | 1796.7601 | 3459.96
MaP-9 | Einzelprobe | VM-7 | Plattenkleber | Wand |  | Küche | EG | Wand |  |  | 25.8.2026 - 15:03 | Claudio Tavella |  |  | Küche -EG -Wand _MaP-9_26-08-25.jpg | Küche -EG -Wand _MaP-9_detail_26-08-25.jpg |  | - |  | Asbest | Asbest: Widerlegt | [10 empty] | EG | 1676.428 | 3223.2435
MaP-10 | Einzelprobe | VM-7 | Plattenkleber | Wand |  | Küche | EG | Wand |  |  | 25.8.2026 - 15:04 | Claudio Tavella |  |  | Küche -EG -Wand _MaP-10_26-08-25.jpg | Küche -EG -Wand _MaP-10_detail_26-08-25.jpg |  | - |  | Asbest | Asbest: Widerlegt | [10 empty] | EG | 960.12 | 3195.36
MaP-11 | Einzelprobe | VM-2 | Putz | Wand |  | Küche | EG | Wand |  |  | 25.8.2026 - 15:04 | Claudio Tavella |  |  | Küche -EG -Wand _MaP-11_26-08-25.jpg | Küche -EG -Wand _MaP-11_detail_26-08-25.jpg |  | - |  | Asbest | Asbest: Widerlegt | [10 empty] | EG | 1302.6034 | 3619.8433
MaP-12 | Einzelprobe | VM-8 | Putz | Decke |  | Küche | EG | Decke |  |  | 25.8.2026 - 15:04 | Claudio Tavella |  |  | Küche -EG -Decke _MaP-12_26-08-25.jpg | Küche -EG -Decke _MaP-12_detail_26-08-25.jpg |  | - |  | Asbest | Asbest: Widerlegt | [10 empty] | EG | 1091.16 | 3041.64
MaP-13 | Einzelprobe | VM-2 | Putz | Wand |  | Wohnzimmer | EG | Wand |  |  | 25.8.2026 - 15:05 | Claudio Tavella |  |  | Wohnzimmer -EG -Wand _MaP-13_26-08-25.jpg | Wohnzimmer -EG -Wand _MaP-13_detail_26-08-25.jpg |  | - |  | Asbest | Asbest: Widerlegt | [10 empty] | EG | 173.8974 | 2188.7613
MaP-14 | Einzelprobe | VM-2 | Putz | Wand |  | Scheune | EG | Wand |  |  | 25.8.2026 - 15:05 | Claudio Tavella |  |  | Scheune -EG -Wand _MaP-14_26-08-25.jpg | Scheune -EG -Wand _MaP-14_detail_26-08-25.jpg |  | - |  | Asbest | Asbest: Widerlegt | [10 empty] | EG | 1386.3827 | 1323.3694
MaP-15 | Einzelprobe | VM-10 | Faserzement | Unterdach |  | Gesamtes Haus | DG | Unterdach |  |  | 25.8.2026 - 15:06 | Claudio Tavella |  |  | Gesamtes Haus -DG -Unterdach _MaP-15_26-08-25.jpg | Gesamtes Haus -DG -Unterdach _MaP-15_detail_26-08-25.jpg |  | - |  | Asbest | Asbest: Widerlegt | [10 empty] | OG | 1559.3913 | 2663.4048
MaP-16 | Einzelprobe | VM-11 | Faserzement | Fassade |  | Fassade | UG-DG | Wand |  |  | 25.8.2026 - 15:06 | Claudio Tavella |  |  | Fassade -UG-DG-Wand _MaP-16_26-08-25.jpg | Fassade -UG-DG-Wand _MaP-16_detail_26-08-25.jpg |  | - |  | Asbest | Asbest: Bestätigt | [10 empty] | UG | 1210.0235 | 3670.1732
MaP-17 | Einzelprobe | VM-2 | Putz | Wand |  | Sockel | UG | Wand |  |  | 25.8.2026 - 15:07 | Claudio Tavella |  |  | Sockel -UG -Wand _MaP-17_26-08-25.jpg | Sockel -UG -Wand _MaP-17_detail_26-08-25.jpg |  | - |  | Asbest | Asbest: Widerlegt | [10 empty] | UG | 856.8 | 3666.6
VB-1 | Visueller Befund | VM-3 | Faserzement | Wand |  | Räucherofen | OG | Wand |  |  | 25.8.2026 - 14:22 | Claudio Tavella |  |  | Räucherofen -OG -Wand _VB-1_26-08-25.jpg | Räucherofen -OG -Wand _VB-1_detail_26-08-25.jpg |  | - |  | Asbest | Asbest: Ungeklärt | [10 empty] | OG | 1491.84 | 3659.04
VB-2 | Visueller Befund | VM-9 | Faserzement | Kachelofen |  | Küche / Wohnzimmer | EG | Kachelofen |  |  | 25.8.2026 - 15:04 | Claudio Tavella |  |  | Küche - Wohnzimmer -EG -Kachelo..._VB-2_26-08-25.jpg | Küche - Wohnzimmer -EG -Kachelo..._VB-2_detail_26-08-25.jpg |  | - |  | Asbest | Asbest: Ungeklärt | [10 empty] | EG | 970.2 | 3182.76