## Report
Bezeichnung Befund | Art | Verdachtsmoment | Material | Zugehöriges Bauteil | Farbe | Gebäude/Bereich | Stockwerk/Ebene | Raum/Teilbereich | Bemerkung Probe/Befund | Bemerkung Verdachtsmoment | Erfassungszeitpunkt | Probenehmer | Überblick | Detail | Dateiname Überblick | Dateiname Detail | Menge | Einheit | Mischprobe | Verdacht | Einstufung | Angenommene Trefferwahrscheinlichkeit | Einheit | Aussagesicherheit | Einheit | Risikomenge | Einheit | Begründung | Ergebnis Analytik | Bewertung | Aufgabe | Referenzkarte | X-Koordinate | Y-Koordinate
MaP-1 | Einzelprobe | VM-9 | Klebstoffe | Boden |  | Gang/ Wohnzimmer | EG links | Boden |  |  | 26.8.2026 - 14:58 | Daniel Santiago |  |  | Gang- Wohnzimmer -EG links -Boden_MaP-1_26-08-26.jpg | Gang- Wohnzimmer -EG links -Boden_MaP-1_detail_26-08-26.jpg |  | - |  | Asbest | Asbest: Widerlegt | [10 empty] | EG links | 817.1245 | 490.453
MaP-2 | Einzelprobe | VM-4 | Grund & Deckputz | Wand |  | Gang/ Wohnzimmer | EG links | Wand |  |  | 26.8.2026 - 15:00 | Daniel Santiago |  |  | Gang- Wohnzimmer -EG links -Wand_MaP-2_26-08-26.jpg | Gang- Wohnzimmer -EG links -Wand_MaP-2_detail_26-08-26.jpg |  | - |  | Asbest | Asbest: Widerlegt | [10 empty] | EG links | 754.8219 | 582.8013
MaP-3 | Einzelprobe | VM-5 | Grund & Deckputz | Decke |  | Gang/ Wohnzimmer | EG links | Decke |  |  | 26.8.2026 - 15:01 | Daniel Santiago |  |  | Gang- Wohnzimmer -EG links -Decke_MaP-3_26-08-26.jpg | Gang- Wohnzimmer -EG links -Decke_MaP-3_detail_26-08-26.jpg |  | - |  | Asbest | Asbest: Widerlegt | [10 empty] | EG links | 742.9099 | 523.995
MaP-4 | Einzelprobe | VM-3 | Fliesenkleber | Wand |  | Küche | EG links | Wand |  |  | 26.8.2026 - 15:02 | Daniel Santiago |  |  | Küche -EG links -Wand_MaP-4_26-08-26.jpg | Küche -EG links -Wand_MaP-4_detail_26-08-26.jpg |  | - |  | Asbest | Asbest: Bestätigt | [10 empty] | EG links | 934.1756 | 343.7347
MaP-5 | Einzelprobe | VM-4 | Grund & Deckputz | Wand |  | Küche | EG links | Wand |  |  | 26.8.2026 - 15:03 | Daniel Santiago |  |  | Küche -EG links -Wand_MaP-5_26-08-26.jpg | Küche -EG links -Wand_MaP-5_detail_26-08-26.jpg |  | - |  | Asbest | Asbest: Widerlegt | [10 empty] | EG links | 855.8434 | 481.3835
MaP-6 | Einzelprobe | VM-5 | Grund & Deckputz | Decke |  | Küche | EG links | Decke |  |  | 26.8.2026 - 15:05 | Daniel Santiago |  |  | Küche -EG links -Decke_MaP-6_26-08-26.jpg | Küche -EG links -Decke_MaP-6_detail_26-08-26.jpg |  | - |  | Asbest | Asbest: Widerlegt | [10 empty] | EG links | 826.0832 | 281.2558
MaP-7 | Einzelprobe | VM-1 | Fliesenkleber | Boden |  | Bad | EG links | Boden |  |  | 26.8.2026 - 15:06 | Daniel Santiago |  |  | Bad -EG links -Boden_MaP-7_26-08-26.jpg | Bad -EG links -Boden_MaP-7_detail_26-08-26.jpg |  | - |  | Asbest | Asbest: Bestätigt | [10 empty] | EG links | 806.4234 | 693.8413
MaP-8 | Einzelprobe | VM-3 | Fliesenkleber | Wand |  | Bad | EG links | Wand |  |  | 26.8.2026 - 15:07 | Daniel Santiago |  |  | Bad -EG links -Wand_MaP-8_26-08-26.jpg | Bad -EG links -Wand_MaP-8_detail_26-08-26.jpg |  | - |  | Asbest | Asbest: Bestätigt | [10 empty] | EG links | 874.3022 | 688.6733
MaP-9 | Einzelprobe | VM-5 | Grund & Deckputz | Decke |  | Bad | EG links | Decke |  |  | 26.8.2026 - 15:07 | Daniel Santiago |  |  | Bad -EG links -Decke_MaP-9_26-08-26.jpg | Bad -EG links -Decke_MaP-9_detail_26-08-26.jpg |  | - |  | Asbest | Asbest: Widerlegt | [10 empty] | EG links | 914.3127 | 696.2728
MaP-10 | Einzelprobe | VM-4 | Grund & Deckputz | Wand |  | Schlafzimmer | EG links | Wand |  |  | 26.8.2026 - 15:08 | Daniel Santiago |  |  | Schlafzimmer -EG links -Wand_MaP-10_26-08-26.jpg | Schlafzimmer -EG links -Wand_MaP-10_detail_26-08-26.jpg |  | - |  | Asbest | Asbest: Widerlegt | [10 empty] | EG links | 741.9883 | 869.0926
MaP-11 | Einzelprobe | VM-5 | Grund & Deckputz | Decke |  | Schlafzimmer | EG links | Decke |  |  | 26.8.2026 - 15:09 | Daniel Santiago |  |  | Schlafzimmer -EG links -Decke_MaP-11_26-08-26.jpg | Schlafzimmer -EG links -Decke_MaP-11_detail_26-08-26.jpg |  | - |  | Asbest | Asbest: Widerlegt | [10 empty] | EG links | 775.7804 | 600.8873
VB-1 | Visueller Befund | VM-10 | Fliesenkleber | Boden/ Sockel |  | Küche/ Schlafzimmer | EG links | Boden/ Sockel |  | Nach 1990 Erstellt! | 26.8.2026 - 15:17 | Daniel Santiago |  |  | Küche- Schlafzimmer -EG links -Boden- ..._VB-1_26-08-26.jpg | Küche- Schlafzimmer -EG links -Boden- ..._VB-1_detail_26-08-26.jpg |  | - |  | Asbest | Asbest: Widerlegt | [10 empty] | EG links | 611.2849 | 716.9985