## Report
Bezeichnung Befund | Art | Verdachtsmoment | Material | Zugehöriges Bauteil | Farbe | Gebäude/Bereich | Stockwerk/Ebene | Raum/Teilbereich | Bemerkung Probe/Befund | Bemerkung Verdachtsmoment | Erfassungszeitpunkt | Probenehmer | Überblick | Detail | Dateiname Überblick | Dateiname Detail | Menge | Einheit | Mischprobe | Verdacht | Einstufung | Angenommene Trefferwahrscheinlichkeit | Einheit | Aussagesicherheit | Einheit | Risikomenge | Einheit | Begründung | Ergebnis Analytik | Bewertung | Aufgabe | Referenzkarte | X-Koordinate | Y-Koordinate
MaP-1 | Einzelprobe | VM-12 | Cushion Vinyl | Boden |  | Schopf | EG | Boden |  |  | 31.8.2026 - 13:45 | Daniel Santiago |  |  | Schopf -EG-Boden_MaP-1_26-08-31.jpg | Schopf -EG-Boden_MaP-1_detail_26-08-31.jpg | 12 | m² |  | Asbest | Asbest: Widerlegt
MaP-2 | Einzelprobe | VM-3 | Fliesenkleber | Wand |  | Küche | EG | Wand |  |  | 31.8.2026 - 13:53 | Daniel Santiago |  |  | Küche -EG-Wand _MaP-2_26-08-31.jpg | Küche -EG-Wand _MaP-2_detail_26-08-31.jpg | 6 | m² |  | Asbest | Asbest: Widerlegt
MaP-3 | Einzelprobe | VM-9 | Klebstoffe | Boden |  | Gang/ Treppenhaus | UG-EG | Boden |  |  | 31.8.2026 - 13:57 | Daniel Santiago |  |  | Gang- Treppenhaus -UG-EG -Boden_MaP-3_26-08-31.jpg | Gang- Treppenhaus -UG-EG -Boden_MaP-3_detail_26-08-31.jpg |  | - |  | Asbest | Asbest: Widerlegt
MaP-4 | Einzelprobe | VM-13 | Floorflex | Boden |  | WC | EG | Boden |  |  | 31.8.2026 - 14:07 | Daniel Santiago |  |  | WC-EG-Boden_MaP-4_26-08-31.jpg | WC-EG-Boden_MaP-4_detail_26-08-31.jpg |  | - |  | Asbest | Asbest: Widerlegt
MaP-5 | Einzelprobe | VM-1 | Fliesenkleber | Boden/ Sockel |  | Gang/ WC | EG | Boden/ Sockel |  |  | 31.8.2026 - 14:08 | Daniel Santiago |  |  | Gang- WC-EG-Boden- ..._MaP-5_26-08-31.jpg | Gang- WC-EG-Boden- ..._MaP-5_detail_26-08-31.jpg |  | - |  | Asbest | Asbest: Widerlegt