## Report
Bezeichnung Befund | Art | Verdachtsmoment | Material | Zugehöriges Bauteil | Farbe | Gebäude/Bereich | Stockwerk/Ebene | Raum/Teilbereich | Bemerkung Probe/Befund | Bemerkung Verdachtsmoment | Erfassungszeitpunkt | Probenehmer | Überblick | Detail | Dateiname Überblick | Dateiname Detail | Menge | Einheit | Mischprobe | Verdacht | Einstufung | Angenommene Trefferwahrscheinlichkeit | Einheit | Aussagesicherheit | Einheit | Risikomenge | Einheit | Begründung | Ergebnis Analytik | Bewertung | Aufgabe | Referenzkarte | X-Koordinate | Y-Koordinate
MaP-1 | Einzelprobe | VM-1 | Fliesenkleber | Boden |  | Eingang/ WC/ Treppenhaus | EG-OG | Boden |  |  | 02.9.2026 - 09:36 | Daniel Santiago |  |  | Eingang- WC- Trep...-EG-OG -Boden _MaP-1_26-09-02.jpg | Eingang- WC- Trep...-EG-OG -Boden _MaP-1_detail_26-09-02.jpg |  | - |  | Asbest | Asbest: Nicht eingestuft | [10 empty] | EG | 751.7017 | 650.0125
MaP-2 | Einzelprobe | VM-2 | Fliesenkleber | Sockel |  | Eingang/ WC/ Treppenhaus | EG-OG | Sockel |  |  | 02.9.2026 - 09:40 | Daniel Santiago |  |  | Eingang- WC- Trep...-EG-OG -Sockel_MaP-2_26-09-02.jpg | Eingang- WC- Trep...-EG-OG -Sockel_MaP-2_detail_26-09-02.jpg |  | - |  | Asbest | Asbest: Nicht eingestuft | [10 empty] | EG | 752.8392 | 655.8198
MaP-3 | Einzelprobe | VM-4 | Grund & Deckputz | Wand |  | WC | EG | Wand |  |  | 02.9.2026 - 09:41 | Daniel Santiago |  |  | WC-EG-Wand_MaP-3_26-09-02.jpg | WC-EG-Wand_MaP-3_detail_26-09-02.jpg |  | - |  | Asbest | Asbest: Nicht eingestuft | [10 empty] | EG | 802.238 | 653.9841
MaP-4 | Einzelprobe | VM-5 | Grund & Deckputz | Decke |  | WC | EG | Decke |  |  | 02.9.2026 - 09:42 | Daniel Santiago |  |  | WC-EG-Decke _MaP-4_26-09-02.jpg | WC-EG-Decke _MaP-4_detail_26-09-02.jpg |  | - |  | Asbest | Asbest: Nicht eingestuft | [10 empty] | EG | 786.9796 | 603.5965
MaP-5 | Einzelprobe | VM-12 | Cushion Vinyl | Boden |  | Küche | EG | Boden |  |  | 02.9.2026 - 09:43 | Daniel Santiago |  |  | Küche -EG-Boden _MaP-5_26-09-02.jpg | Küche -EG-Boden _MaP-5_detail_26-09-02.jpg |  | - |  | Asbest | Asbest: Nicht eingestuft | [10 empty] | EG | 675.1979 | 844.4388
MaP-6 | Einzelprobe | VM-3 | Fliesenkleber | Wand |  | Küche | EG | Wand |  |  | 02.9.2026 - 09:44 | Daniel Santiago |  |  | Küche -EG-Wand_MaP-6_26-09-02.jpg | Küche -EG-Wand_MaP-6_detail_26-09-02.jpg |  | - |  | Asbest | Asbest: Nicht eingestuft | [10 empty] | EG | 785.8042 | 875.3322
MaP-7 | Einzelprobe | VM-4 | Grund & Deckputz | Wand |  | Küche | EG | Wand |  |  | 02.9.2026 - 09:45 | Daniel Santiago |  |  | Küche -EG-Wand_MaP-7_26-09-02.jpg | Küche -EG-Wand_MaP-7_detail_26-09-02.jpg |  | - |  | Asbest | Asbest: Nicht eingestuft | [10 empty] | EG | 592.9526 | 778.4928
MaP-8 | Einzelprobe | VM-5 | Grund & Deckputz | Decke |  | Küche | EG | Decke |  |  | 02.9.2026 - 09:48 | Daniel Santiago |  |  | Küche -EG-Decke_MaP-8_26-09-02.jpg | Küche -EG-Decke_MaP-8_detail_26-09-02.jpg |  | - |  | Asbest | Asbest: Nicht eingestuft | [10 empty] | EG | 673.6882 | 844.8979
MaP-9 | Einzelprobe | VM-9 | Klebstoffe | Boden |  | Gesamtes Haus | UG-DG | Boden |  |  | 02.9.2026 - 09:52 | Daniel Santiago |  |  | Gesamtes Haus -UG-DG -Boden _MaP-9_26-09-02.jpg | Gesamtes Haus -UG-DG -Boden _MaP-9_detail_26-09-02.jpg |  | - |  | Asbest | Asbest: Nicht eingestuft | [10 empty] | EG | 505.8754 | 622.6564
MaP-10 | Einzelprobe | VM-4 | Grund & Deckputz | Wand |  | Wohnzimmer/ Esszimmer | EG | Wand |  |  | 02.9.2026 - 09:54 | Daniel Santiago |  |  | Wohnzimmer- Esszi...-EG-Wand_MaP-10_26-09-02.jpg | Wohnzimmer- Esszi...-EG-Wand_MaP-10_detail_26-09-02.jpg |  | - |  | Asbest | Asbest: Nicht eingestuft | [10 empty] | EG | 377.2745 | 570.0922
MaP-11 | Einzelprobe | VM-5 | Grund & Deckputz | Decke |  | Wohnzimmer/ Esszimmer | EG | Decke |  |  | 02.9.2026 - 09:56 | Daniel Santiago |  |  | Wohnzimmer- Esszi...-EG-Decke_MaP-11_26-09-02.jpg | Wohnzimmer- Esszi...-EG-Decke_MaP-11_detail_26-09-02.jpg |  | - |  | Asbest | Asbest: Nicht eingestuft | [10 empty] | EG | 504.7082 | 622.1382
MaP-12 | Einzelprobe | VM-1 | Fliesenkleber | Boden |  | Wohnzimmer | EG | Cheminée |  |  | 02.9.2026 - 09:57 | Daniel Santiago |  |  | Wohnzimmer -EG-Cheminée _MaP-12_26-09-02.jpg | Wohnzimmer -EG-Cheminée _MaP-12_detail_26-09-02.jpg |  | - |  | Asbest | Asbest: Nicht eingestuft | [10 empty] | EG | 646.6383 | 531.333
MaP-13 | Einzelprobe | VM-4 | Grund & Deckputz | Wand |  | Wohnzimmer | EG | Cheminée |  |  | 02.9.2026 - 09:58 | Daniel Santiago |  |  | Wohnzimmer -EG-Cheminée _MaP-13_26-09-02.jpg | Wohnzimmer -EG-Cheminée _MaP-13_detail_26-09-02.jpg |  | - |  | Asbest | Asbest: Nicht eingestuft | [10 empty] | EG | 564.9582 | 535.0096
MaP-14 | Einzelprobe | VM-4 | Grund & Deckputz | Wand |  | Eingang/ Treppenhaus | EG-OG | Wand |  |  | 02.9.2026 - 10:06 | Daniel Santiago |  |  | Eingang- Treppenh...-EG-OG-Wand_MaP-14_26-09-02.jpg | Eingang- Treppenh...-EG-OG-Wand_MaP-14_detail_26-09-02.jpg |  | - |  | Asbest | Asbest: Nicht eingestuft | [10 empty] | EG | 581.5151 | 728.9337
MaP-15 | Einzelprobe | VM-5 | Grund & Deckputz | Decke |  | Eingang/ Treppenhaus | EG-OG | Decke |  |  | 02.9.2026 - 10:07 | Daniel Santiago |  |  | Eingang- Treppenh...-EG-OG-Decke_MaP-15_26-09-02.jpg | Eingang- Treppenh...-EG-OG-Decke_MaP-15_detail_26-09-02.jpg |  | - |  | Asbest | Asbest: Nicht eingestuft | [10 empty] | EG | 703.4138 | 734.9846
MaP-16 | Einzelprobe | VM-1 | Fliesenkleber | Boden |  | Bad | OG | Boden |  |  | 02.9.2026 - 10:24 | Daniel Santiago |  |  | Bad-OG-Boden_MaP-16_26-09-02.jpg | Bad-OG-Boden_MaP-16_detail_26-09-02.jpg |  | - |  | Asbest | Asbest: Nicht eingestuft | [10 empty] | OG | 833.361 | 778.4744
MaP-17 | Einzelprobe | VM-3 | Fliesenkleber | Wand |  | Bad | OG | Wand |  |  | 02.9.2026 - 10:25 | Daniel Santiago |  |  | Bad-OG-Wand_MaP-17_26-09-02.jpg | Bad-OG-Wand_MaP-17_detail_26-09-02.jpg |  | - |  | Asbest | Asbest: Nicht eingestuft | [10 empty] | OG | 839.8778 | 676.0789
MaP-18 | Einzelprobe | VM-5 | Grund & Deckputz | Decke |  | Bad | OG | Decke |  |  | 02.9.2026 - 10:26 | Daniel Santiago |  |  | Bad-OG-Decke_MaP-18_26-09-02.jpg | Bad-OG-Decke_MaP-18_detail_26-09-02.jpg |  | - |  | Asbest | Asbest: Nicht eingestuft | [10 empty] | OG | 830 | 788
MaP-19 | Einzelprobe | VM-4 | Grund & Deckputz | Wand |  | Schlafzimmer Eltern | OG | Wand |  |  | 02.9.2026 - 10:27 | Daniel Santiago |  |  | Schlafzimmer Eltern -OG-Wand_MaP-19_26-09-02.jpg | Schlafzimmer Eltern -OG-Wand_MaP-19_detail_26-09-02.jpg |  | - |  | Asbest | Asbest: Nicht eingestuft | [10 empty] | OG | 834 | 535
MaP-20 | Einzelprobe | VM-5 | Grund & Deckputz | Decke |  | Schlafzimmer Eltern | OG | Decke |  |  | 02.9.2026 - 10:28 | Daniel Santiago |  |  | Schlafzimmer Eltern -OG-Decke_MaP-20_26-09-02.jpg | Schlafzimmer Eltern -OG-Decke_MaP-20_detail_26-09-02.jpg |  | - |  | Asbest | Asbest: Nicht eingestuft | [10 empty] | OG | 693 | 417
MaP-21 | Einzelprobe | VM-4 | Grund & Deckputz | Wand |  | Schlafzimmer Kind 1 | OG | Wand |  |  | 02.9.2026 - 10:43 | Daniel Santiago |  |  | Schlafzimmer Kind 1-OG-Wand _MaP-21_26-09-02.jpg | Schlafzimmer Kind 1-OG-Wand _MaP-21_detail_26-09-02.jpg |  | - |  | Asbest | Asbest: Nicht eingestuft | [10 empty] | OG | 373.8982 | 586.0889
MaP-22 | Einzelprobe | VM-5 | Grund & Deckputz | Decke |  | Schlafzimmer Kind 1 | OG | Decke |  |  | 02.9.2026 - 10:45 | Daniel Santiago |  |  | Schlafzimmer Kind 1-OG-Decke _MaP-22_26-09-02.jpg | Schlafzimmer Kind 1-OG-Decke _MaP-22_detail_26-09-02.jpg |  | - |  | Asbest | Asbest: Nicht eingestuft | [10 empty] | OG | 386.1033 | 453.0192
MaP-23 | Einzelprobe | VM-4 | Grund & Deckputz | Wand |  | Fassade | EG-DG | Wand |  |  | 02.9.2026 - 10:52 | Daniel Santiago |  |  | Fassade -EG-DG-Wand_MaP-23_26-09-02.jpg | Fassade -EG-DG-Wand_MaP-23_detail_26-09-02.jpg |  | - |  | Asbest | Asbest: Nicht eingestuft | [10 empty] | EG | 852.8664 | 485.2705
VB-1 | Visueller Befund | VM-17 | Cushion Vinyl | Boden |  | Waschküche | UG | Boden | Lose verlegt! | Nicht geklebt! | 02.9.2026 - 08:39 | Daniel Santiago |  |  | Waschküche -UG-Boden_VB-1_26-09-02.jpg | Waschküche -UG-Boden_VB-1_detail_26-09-02.jpg | 13 | m² |  | Asbest | Asbest: Bestätigt | [10 empty] | UG | 627.3106 | 640.7635
VB-2 | Visueller Befund | VM-13 | Verputz | Wand/ Decke |  | Waschküche | UG | Wand/ Decke |  |  | 02.9.2026 - 08:41 | Daniel Santiago |  |  | Waschküche -UG-Wand- D..._VB-2_26-09-02.jpg | Waschküche -UG-Wand- D..._VB-2_detail_26-09-02.jpg |  | - |  | Asbest | Asbest: Widerlegt | [10 empty] | UG | 611.2092 | 662.3142
VB-3 | Visueller Befund | VM-13 | Verputz | Wand/ Decke |  | Keller | UG | Boden/ Wand/ Decke |  |  | 02.9.2026 - 08:43 | Daniel Santiago |  |  | Keller -UG-Boden- ..._VB-3_26-09-02.jpg | Keller -UG-Boden- ..._VB-3_detail_26-09-02.jpg |  | - |  | Asbest | Asbest: Widerlegt | [10 empty] | UG | 665.5683 | 226.115
VB-4 | Visueller Befund | VM-13 | Verputz | Wand/ Decke |  | Keller | UG | Boden/ Wand/ Decke |  |  | 02.9.2026 - 08:44 | Daniel Santiago |  |  | Keller -UG-Boden- ..._VB-4_26-09-02.jpg | Keller -UG-Boden- ..._VB-4_detail_26-09-02.jpg |  | - |  | Asbest | Asbest: Widerlegt | [10 empty] | UG | 1011.6108 | 260.5867
VB-5 | Visueller Befund | VM-13 | Verputz | Wand/ Decke |  | Vorplatz | UG | Boden/ Wand/ Decke |  |  | 02.9.2026 - 08:46 | Daniel Santiago |  |  | Vorplatz -UG-Boden- ..._VB-5_26-09-02.jpg | Vorplatz -UG-Boden- ..._VB-5_detail_26-09-02.jpg |  | - |  | Asbest | Asbest: Widerlegt | [10 empty] | UG | 985.0942 | 589.3933
VB-6 | Visueller Befund | VM-6 | Faserzement/ LAP | Elektrotableau |  | Vorplatz | UG | Elektrotableau |  |  | 02.9.2026 - 08:47 | Daniel Santiago |  |  | Vorplatz -UG-Elektro..._VB-6_26-09-02.jpg | Vorplatz -UG-Elektro..._VB-6_detail_26-09-02.jpg |  | - |  | Asbest | Asbest: Widerlegt | [10 empty] | UG | 1071.2734 | 748.4933
VB-7 | Visueller Befund | VM-16 | Faserzement/ LAP | Cheminée |  | Wohnzimmer | EG | Cheminée |  |  | 02.9.2026 - 09:59 | Daniel Santiago |  |  | Wohnzimmer -EG-Cheminée _VB-7_26-09-02.jpg | Wohnzimmer -EG-Cheminée _VB-7_detail_26-09-02.jpg |  | - |  | Asbest | Asbest: Ungeklärt | [10 empty] | EG | 597.4222 | 524.781
VB-8 | Visueller Befund | VM-11 | Faserzement | Fallrohr |  | Gesamtes Haus | UG-DG | Fallrohr |  |  | 02.9.2026 - 10:30 | Daniel Santiago |  |  | Gesamtes Haus -UG-DG -Fallrohr _VB-8_26-09-02.jpg | Gesamtes Haus -UG-DG -Fallrohr _VB-8_detail_26-09-02.jpg |  | - |  | Asbest | Asbest: Widerlegt | [10 empty] | EG | 836.7505 | 621.3534
VB-9 | Visueller Befund | VM-10 | Faserzement | Unterdach |  | Estrich | DG | Unterdach |  |  | 02.9.2026 - 10:31 | Daniel Santiago |  |  | Estrich -DG-Unterdach _VB-9_26-09-02.jpg | Estrich -DG-Unterdach _VB-9_detail_26-09-02.jpg | 125 | m² |  | Asbest | Asbest: Bestätigt | 80 | % | 0 | % | 100 | m² |  |  |  |  | OG | 595.0466 | 771.4907
VB-10 | Visueller Befund | VM-14 | Faserzement | Fassade/ Dach |  | Fassade | DG | Schindeln |  |  | 02.9.2026 - 10:46 | Daniel Santiago |  |  | Fassade -DG-Schindeln _VB-10_26-09-02.jpg | Fassade -DG-Schindeln _VB-10_detail_26-09-02.jpg | 25 | m² |  | Asbest | Asbest: Bestätigt | 80 | % | 0 | % | 20 | m² |  |  |  |  | OG | 462.3135 | 157.0128
VB-11 | Visueller Befund | VM-15 | Faserzement | Dach |  | Dach | DG | Well Platten |  |  | 02.9.2026 - 10:55 | Daniel Santiago |  |  | Dach -DG-Well Pl..._VB-11_26-09-02.jpg | Dach -DG-Well Pl..._VB-11_detail_26-09-02.jpg | 125 | m² |  | Asbest | Asbest: Bestätigt | 80 | % | 0 | % | 100 | m² |  |  |  |  | OG | 605 | 717