## Report
Bezeichnung Befund | Art | Verdachtsmoment | Material | Zugehöriges Bauteil | Farbe | Gebäude/Bereich | Stockwerk/Ebene | Raum/Teilbereich | Bemerkung Probe/Befund | Bemerkung Verdachtsmoment | Erfassungszeitpunkt | Probenehmer | Überblick | Detail | Dateiname Überblick | Dateiname Detail | Menge | Einheit | Mischprobe | Verdacht | Einstufung | Angenommene Trefferwahrscheinlichkeit | Einheit | Aussagesicherheit | Einheit | Risikomenge | Einheit | Begründung | Ergebnis Analytik | Bewertung | Aufgabe | Referenzkarte | X-Koordinate | Y-Koordinate
MaP-1 | Einzelprobe | VM-1 | Klebstoffe | Boden |  | Treppenhaus/ Schlafzimmer | DG | Boden |  |  | 27.8.2026 - 09:03 | Daniel Santiago |  |  | Treppenhaus- Schl...-DG-Boden_MaP-1_26-08-27.jpg | Treppenhaus- Schl...-DG-Boden_MaP-1_detail_26-08-27.jpg |  | - |  | Asbest | Asbest: Widerlegt
MaP-2 | Einzelprobe | VM-2 | Grund & Deckputz | Wand |  | Treppenhaus/ Estrich | DG | Wand |  |  | 27.8.2026 - 09:05 | Daniel Santiago |  |  | Treppenhaus- Estr...-DG-Wand_MaP-2_26-08-27.jpg | Treppenhaus- Estr...-DG-Wand_MaP-2_detail_26-08-27.jpg |  | - |  | Asbest | Asbest: Widerlegt
MaP-3 | Einzelprobe | VM-3 | Trockenbauelemente | Wand |  | Schlafzimmer | DG | Wand |  |  | 27.8.2026 - 09:06 | Daniel Santiago |  |  | Schlafzimmer -DG-Wand_MaP-3_26-08-27.jpg | Schlafzimmer -DG-Wand_MaP-3_detail_26-08-27.jpg |  | - |  | Asbest | Asbest: Widerlegt
MaP-4 | Einzelprobe | VM-4 | Gipsspachtel | Decke |  | Schlafzimmer | DG | Decke |  |  | 27.8.2026 - 09:08 | Daniel Santiago |  |  | Schlafzimmer -DG-Decke_MaP-4_26-08-27.jpg | Schlafzimmer -DG-Decke_MaP-4_detail_26-08-27.jpg |  | - |  | Asbest | Asbest: Widerlegt
MaP-5 | Einzelprobe | VM-5 | Faserzement Schindeln | Fassade |  | Fassade | DG | Wand |  |  | 27.8.2026 - 09:17 | Daniel Santiago |  |  | Fassade -DG-Wand_MaP-5_26-08-27.jpg | Fassade -DG-Wand_MaP-5_detail_26-08-27.jpg |  | - |  | Asbest | Asbest: Bestätigt
MaP-6 | Einzelprobe | VM-6 | Schlacke | Zwischenböden |  | Gesamtes Geschoss | DG | Zwischenböden |  |  | 27.8.2026 - 09:19 | Daniel Santiago |  |  | Gesamtes Geschoss -DG-Zwische..._MaP-6_26-08-27.jpg | Gesamtes Geschoss -DG-Zwische..._MaP-6_detail_26-08-27.jpg |  | - |  | Divers | Divers: Widerlegt