## Report
Bezeichnung Befund | Art | Verdachtsmoment | Material | Zugehöriges Bauteil | Farbe | Gebäude/Bereich | Stockwerk/Ebene | Raum/Teilbereich | Bemerkung Probe/Befund | Bemerkung Verdachtsmoment | Erfassungszeitpunkt | Probenehmer | Überblick | Detail | Dateiname Überblick | Dateiname Detail | Menge | Einheit | Mischprobe | Verdacht | Einstufung | Angenommene Trefferwahrscheinlichkeit | Einheit | Aussagesicherheit | Einheit | Risikomenge | Einheit | Begründung | Ergebnis Analytik | Bewertung | Aufgabe | Referenzkarte | X-Koordinate | Y-Koordinate
MaP-1 | Einzelprobe | VM-4 | Floorflex | Boden | grau | Gang | 1.OG |  |  |  | 21.2.2025 - 13:58 |  |  |  | Gang-1.OG-_MaP-1_25-02-21.jpg | Gang-1.OG-_MaP-1_detail_25-02-21.jpg |  | - |  | Asbest | Asbest: Bestätigt | [10 empty] | 1.OG | 1840.3556 | 1974.5778
MaP-2 | Einzelprobe | VM-5 | Kleber bituminös |  | schwarz | Gang | 1.OG |  |  |  | 21.2.2025 - 14:00 |  |  |  | Gang-1.OG-_MaP-2_25-02-21.jpg | Gang-1.OG-_MaP-2_detail_25-02-21.jpg |  | - |  | Asbest | Asbest: Bestätigt | [10 empty] | 1.OG | 1857.4222 | 1951.8222
MaP-3 | Einzelprobe | VM-6 | (elastische) Bodenbeläge | 2. Bodenbelags-Lage | grün | Zimmer | 1.OG |  |  |  | 21.2.2025 - 14:01 |  |  |  | Zimmer-1.OG-_MaP-3_25-02-21.jpg | Zimmer-1.OG-_MaP-3_detail_25-02-21.jpg |  | - |  | Asbest | Asbest: Widerlegt | [10 empty] | 1.OG | 2582.7556 | 2219.2
MaP-4 | Einzelprobe | VM-7 | Tapete und Putz | Wand | weiss überstrichen | Zimmer | 1.OG |  |  |  | 21.2.2025 - 14:04 |  |  |  | Zimmer-1.OG-_MaP-4_25-02-21.jpg | Zimmer-1.OG-_MaP-4_detail_25-02-21.jpg |  | - |  | Asbest | Asbest: Widerlegt | [10 empty] | 1.OG | 1706.8648 | 2567.9392
MaP-5 | Einzelprobe | VM-8 | Verputz | Wand | weiss | Wohnzimmer | 1.OG |  |  |  | 21.2.2025 - 14:06 |  |  |  | Wohnzimmer -1.OG-_MaP-5_25-02-21.jpg | Wohnzimmer -1.OG-_MaP-5_detail_25-02-21.jpg |  | - |  | Asbest | Asbest: Widerlegt | [10 empty] | 1.OG | 1578.6667 | 2088.3556
MaP-6 | Einzelprobe | VM-9 | Fliesenkleber | Boden |  | Bad | 1.OG |  |  |  | 21.2.2025 - 14:30 |  |  |  | Bad-1.OG-_MaP-6_25-02-21.jpg | Bad-1.OG-_MaP-6_detail_25-02-21.jpg |  | - |  | Asbest | Asbest: Widerlegt | [10 empty] | 1.OG | 2554.3111 | 1459.7333
MaP-7 | Einzelprobe | VM-10 | Fliesenkleber | Wand |  | Bad | 1.OG |  |  |  | 21.2.2025 - 14:32 |  |  |  | Bad-1.OG-_MaP-7_25-02-21.jpg | Bad-1.OG-_MaP-7_detail_25-02-21.jpg |  | - |  | Asbest | Asbest: Widerlegt | [10 empty] | 1.OG | 2588.4444 | 1061.5111
MaP-8 | Einzelprobe | VM-8 | Verputz | Wand | weiss | Bad | 1.OG |  |  |  | 21.2.2025 - 14:33 |  |  |  | Bad-1.OG-_MaP-8_25-02-21.jpg | Bad-1.OG-_MaP-8_detail_25-02-21.jpg |  | - |  | Asbest | Asbest: Widerlegt | [10 empty] | 1.OG | 2560 | 856.7111
MaP-9 | Einzelprobe | VM-11 | Fensteranschlag und Verputz | Fenster/Fassade |  | Fensteranschlag | 1.OG |  |  |  | 21.2.2025 - 14:35 |  |  |  | Fensteranschlag-1.OG-_MaP-9_25-02-21.jpg | Fensteranschlag-1.OG-_MaP-9_detail_25-02-21.jpg |  | - |  | Asbest | Asbest: Widerlegt | [10 empty] | 1.OG | 2002.4889 | 762.8444
MaP-10 | Einzelprobe | VM-10 | Fliesenkleber | Wand |  | Bad | EG |  |  |  | 21.2.2025 - 15:15 |  |  |  | Bad-EG-_MaP-10_25-02-21.jpg | Bad-EG-_MaP-10_detail_25-02-21.jpg |  | - |  | Asbest | Asbest: Widerlegt | [10 empty] | EG | 2586.1796 | 719.1457
MaP-11 | Einzelprobe | VM-8 | Verputz | Wand | weiss | Treppenhaus | EG |  |  |  | 21.2.2025 - 15:18 |  |  |  | Treppenhaus-EG-_MaP-11_25-02-21.jpg | Treppenhaus-EG-_MaP-11_detail_25-02-21.jpg |  | - |  | Asbest | Asbest: Widerlegt | [10 empty] | EG | 2565.6889 | 1152.5333
MaP-12 | Einzelprobe | VM-9 | Fliesenkleber | Boden |  | Eingang | EG |  |  |  | 21.2.2025 - 15:19 |  |  |  | Eingang-EG-_MaP-12_25-02-21.jpg | Eingang-EG-_MaP-12_detail_25-02-21.jpg |  | - |  | Asbest | Asbest: Widerlegt | [10 empty] | EG | 2199.7369 | 1235.6185
MaP-13 | Einzelprobe | VM-13 | Fliesenkleber | Sockel |  | Eingang | EG |  |  |  | 21.2.2025 - 15:20 |  |  |  | Eingang-EG-_MaP-13_25-02-21.jpg | Eingang-EG-_MaP-13_detail_25-02-21.jpg |  | - |  | Asbest | Asbest: Widerlegt | [10 empty] | EG | 2181.6889 | 1115.5556
MaP-14 | Einzelprobe | VM-14 | Nadelfilz | 2. Lage Bodenbelag | grau | Zimmer | EG |  |  |  | 21.2.2025 - 15:21 |  |  |  | Zimmer-EG-_MaP-14_25-02-21.jpg | Zimmer-EG-_MaP-14_detail_25-02-21.jpg |  | - |  | Asbest | Asbest: Widerlegt | [10 empty] | EG | 2193.209 | 1882.5557
MaP-15 | Einzelprobe | VM-9 | Fliesenkleber | Boden |  | Küche | EG |  |  |  | 21.2.2025 - 15:24 |  |  |  | Küche -EG-_MaP-15_25-02-21.jpg | Küche -EG-_MaP-15_detail_25-02-21.jpg |  | - |  | Asbest | Asbest: Widerlegt | [10 empty] | EG | 1487.6444 | 984.7111
MaP-16 | Einzelprobe | VM-8 | Verputz | Wand | weiss | Küche | EG |  |  |  | 21.2.2025 - 15:28 |  |  |  | Küche-EG-_MaP-16_25-02-21.jpg | Küche-EG-_MaP-16_detail_25-02-21.jpg |  | - |  | Asbest | Asbest: Widerlegt | [10 empty] | EG | 1018.3111 | 984.7111
MaP-17 | Einzelprobe | VM-15 | Fliesenkleber | Küchenrückwand | braun | Küche | EG |  |  |  | 21.2.2025 - 15:29 |  |  |  | Küche -EG-_MaP-17_25-02-21.jpg | Küche -EG-_MaP-17_detail_25-02-21.jpg |  | - |  | Asbest | Asbest: Widerlegt | [10 empty] | EG | 2142.9808 | 838.0993
MaP-18 | Einzelprobe | VM-16 | Verputz | Decke | weiss | WHG | EG |  |  |  | 21.2.2025 - 15:35 |  |  |  | WHG-EG-_MaP-18_25-02-21.jpg | WHG-EG-_MaP-18_detail_25-02-21.jpg |  | - |  | Asbest | Asbest: Widerlegt | [10 empty] | EG | 2430.242 | 1830.404
MaP-19 | Einzelprobe | VM-17 | Tapete und Putz | divers Wand |  | Treppenhaus | EG |  |  |  | 21.2.2025 - 15:45 |  |  |  | Treppenhaus-EG-_MaP-19_25-02-21.jpg | Treppenhaus-EG-_MaP-19_detail_25-02-21.jpg |  | - |  | Asbest | Asbest: Widerlegt | [10 empty] | EG | 2793.9023 | 1169.0942
MaP-20 | Einzelprobe | VM-18 | Rohrummantelung |  | grau | Heizraum | UG |  |  |  | 21.2.2025 - 15:49 |  |  |  | Heizraum-UG-_MaP-20_25-02-21.jpg | Heizraum-UG-_MaP-20_detail_25-02-21.jpg |  | - |  | Asbest | Asbest: Widerlegt
MaP-21 | Einzelprobe | VM-19 | Fensterkitt |  | weiss | Kellerfenster | UG |  |  |  | 21.2.2025 - 15:53 |  |  |  | Kellerfenster-UG-_MaP-21_25-02-21.jpg | Kellerfenster-UG-_MaP-21_detail_25-02-21.jpg |  | - |  | Asbest | Asbest: Widerlegt
MaP-22 | Einzelprobe | VM-21 | Parkettkleber |  | braun | Wohnzimmer | EG |  |  |  | 21.2.2025 - 16:02 |  |  |  | Wohnzimmer -EG-_MaP-22_25-02-21.jpg | Wohnzimmer -EG-_MaP-22_detail_25-02-21.jpg |  | - |  | Asbest | Asbest: Widerlegt | [10 empty] | EG | 1675.1917 | 1826.8853
MaP-23 | Einzelprobe | VM-22 | Verputz | Fassade | weiss | Anbau | EG |  |  |  | 21.2.2025 - 16:05 |  |  |  | Anbau-EG-_MaP-23_25-02-21.jpg | Anbau-EG-_MaP-23_detail_25-02-21.jpg |  | - |  | Asbest | Asbest: Widerlegt | [10 empty] | EG | 876.2429 | 3110.328
MaP-24 | Einzelprobe | VM-24 | Faserzement | Fassade | braun | Anbau | EG |  |  |  | 21.2.2025 - 16:14 |  |  |  | Anbau-EG-_MaP-24_25-02-21.jpg | Anbau-EG-_MaP-24_detail_25-02-21.jpg |  | - |  | Asbest | Asbest: Bestätigt | [10 empty] | EG | 882.4529 | 2679.515
MaP-25 | Einzelprobe | VM-25 | Faserzement | Dach | grau | Anbau | EG |  |  |  | 21.2.2025 - 16:15 |  |  |  | Anbau-EG-_MaP-25_25-02-21.jpg | Anbau-EG-_MaP-25_detail_25-02-21.jpg |  | - |  | Asbest | Asbest: Bestätigt | [10 empty] | EG | 608.7111 | 2671.4667
MaP-26 | Einzelprobe | VM-9 | Fliesenkleber | Boden |  | Anbau | EG |  |  |  | 21.2.2025 - 16:38 |  |  |  | Anbau-EG-_MaP-26_25-02-21.jpg | Anbau-EG-_MaP-26_detail_25-02-21.jpg |  | - |  | Asbest | Asbest: Widerlegt | [10 empty] | EG | 623.9455 | 2567.9935
MaP-27 | Einzelprobe | VM-9 | Fliesenkleber | Boden |  | Anbau | EG |  |  |  | 21.2.2025 - 16:39 |  |  |  | Anbau-EG-_MaP-27_25-02-21.jpg | Anbau-EG-_MaP-27_detail_25-02-21.jpg |  | - |  | Asbest | Asbest: Widerlegt | [10 empty] | EG | 762.3111 | 2239.1111
MaP-28 | Einzelprobe | VM-9 | Fliesenkleber | Boden |  | Anbau | EG |  |  |  | 21.2.2025 - 16:39 |  |  |  | Anbau-EG-_MaP-28_25-02-21.jpg | Anbau-EG-_MaP-28_detail_25-02-21.jpg |  | - |  | Asbest | Asbest: Widerlegt | [10 empty] | EG | 446.5778 | 2259.0222
MaP-29 | Einzelprobe | VM-10 | Fliesenkleber | Wand |  | Anbau | EG |  |  |  | 21.2.2025 - 16:40 |  |  |  | Anbau-EG-_MaP-29_25-02-21.jpg | Anbau-EG-_MaP-29_detail_25-02-21.jpg |  | - |  | Asbest | Asbest: Widerlegt | [10 empty] | EG | 671.2889 | 2404.0889
MaP-30 | Einzelprobe | VM-27 | Fliesenkleber | Wand WC |  | Anbau | EG |  |  |  | 21.2.2025 - 16:41 |  |  |  | Anbau-EG-_MaP-30_25-02-21.jpg | Anbau-EG-_MaP-30_detail_25-02-21.jpg |  | - |  | Asbest | Asbest: Bestätigt | [10 empty] | EG | 458.7746 | 2293.9107
VB-1 | Visueller Befund | VM-1 | Aufstockung okt.91 |  |  | Dachgeschoss | DG |  |  |  | 21.2.2025 - 13:52 |  |  |  | Dachgeschoss-DG-_VB-1_25-02-21.jpg | Dachgeschoss-DG-_VB-1_detail_25-02-21.jpg |  | - |  | Asbest | Asbest: Widerlegt | [10 empty] | DG
VB-2 | Visueller Befund | VM-2 | behandeltes Holz |  | divers | ganzes Haus | alle Stockwerke |  |  |  | 21.2.2025 - 13:55 |  |  |  | ganzes Haus-alle St...-_VB-2_25-02-21.jpg | ganzes Haus-alle St...-_VB-2_detail_25-02-21.jpg |  | - |  | Holzschutzmittel | Holzschutzmittel: Ungeklärt
VB-3 | Visueller Befund | VM-3 | Einbau 1992 |  |  | Küche | 1. OG |  |  |  | 21.2.2025 - 13:57 |  |  |  | Küche-1. OG-_VB-3_25-02-21.jpg | Küche-1. OG-_VB-3_detail_25-02-21.jpg |  | - |  | Asbest | Asbest: Widerlegt | [10 empty] | 1.OG | 913.0667 | 1124.0889
VB-5 | Visueller Befund | VM-20 | Elektroisolationsrohre |  | grau | ganzes Haus, oft verdeckt | alles Stockwerke |  |  |  | 21.2.2025 - 15:54 |  |  |  | ganzes Haus, oft ...-alles S...-_VB-5_25-02-21.jpg | ganzes Haus, oft ...-alles S...-_VB-5_detail_25-02-21.jpg |  | - |  | bleihaltig | bleihaltig: Bestätigt
VB-6 | Visueller Befund | VM-23 | Faserzement | Formteil | grau | Garten | EG |  |  |  | 21.2.2025 - 16:09 |  |  |  | Garten-EG-_VB-6_25-02-21.jpg | Garten-EG-_VB-6_detail_25-02-21.jpg |  | - |  | Asbest | Asbest: Bestätigt | [10 empty] | EG | 1672.5333 | 2756.8
VB-7 | Visueller Befund | VM-28 | spezielle Anstrich-, Beschichtungsstoffe | Tank |  | Tankraum | UG |  |  | Vor Ausbau müssen Beschichtungen auf Schadstoffe untersucht werden. | 01.3.2025 - 13:35 |  |  |  | Tankraum-UG-_VB-7_25-03-01.jpg | Tankraum-UG-_VB-7_detail_25-03-01.jpg |  | - |  | Asbest PCB | Asbest: Ungeklärt PCB: Ungeklärt