## Report
Bezeichnung Befund | Art | Verdachtsmoment | Material | Zugehöriges Bauteil | Farbe | Gebäude/Bereich | Stockwerk/Ebene | Raum/Teilbereich | Bemerkung Probe/Befund | Bemerkung Verdachtsmoment | Erfassungszeitpunkt | Probenehmer | Überblick | Detail | Dateiname Überblick | Dateiname Detail | Menge | Einheit | Mischprobe | Verdacht | Einstufung | Angenommene Trefferwahrscheinlichkeit | Einheit | Aussagesicherheit | Einheit | Risikomenge | Einheit | Begründung | Ergebnis Analytik | Bewertung | Aufgabe | Referenzkarte | X-Koordinate | Y-Koordinate
MaP-1 | Einzelprobe | VM-17 | Verputz | Fassade |  | Aussen | EG | Wand |  |  | 02.9.2026 - 08:40 | Alexander Jud |  |  | Aussen-EG-Wand_MaP-1_26-09-02.jpg | Aussen-EG-Wand_MaP-1_detail_26-09-02.jpg |  | - |  | Asbest | Asbest: Widerlegt | [10 empty] | EG Bonaduz | 925.5428 | 1834.1843
MaP-2 | Einzelprobe | VM-27 | Fensterkitt | Fenster |  | Aussen | EG | Wand |  |  | 02.9.2026 - 08:42 | Alexander Jud |  |  | Aussen-EG-Wand_MaP-2_26-09-02.jpg | Aussen-EG-Wand_MaP-2_detail_26-09-02.jpg | 10 | Stück |  | Asbest | Asbest: Bestätigt | [10 empty] | EG Bonaduz | 1194.1944 | 1826.8379
MaP-3 | Einzelprobe | VM-4 | Verputz | Wand |  | Zimmer | EG | Wand |  |  | 02.9.2026 - 08:49 | Alexander Jud |  |  | Zimmer-EG-Wand_MaP-3_26-09-02.jpg | Zimmer-EG-Wand_MaP-3_detail_26-09-02.jpg |  | - |  | Asbest | Asbest: Widerlegt | [10 empty] | EG Bonaduz | 782.7657 | 752.9006
MaP-4 | Einzelprobe | VM-1 | Fliesenkleber | Boden |  | Gang | EG | Boden |  |  | 02.9.2026 - 08:51 | Alexander Jud |  |  | Gang-EG-Boden_MaP-4_26-09-02.jpg | Gang-EG-Boden_MaP-4_detail_26-09-02.jpg |  | - |  | Asbest | Asbest: Widerlegt | [10 empty] | EG Bonaduz | 1022.7204 | 895.9787
MaP-5 | Einzelprobe | VM-7 | Cushion Vinyl | Boden |  | Gang | EG | Boden |  |  | 02.9.2026 - 08:52 | Alexander Jud |  |  | Gang-EG-Boden_MaP-5_26-09-02.jpg | Gang-EG-Boden_MaP-5_detail_26-09-02.jpg |  | - |  | Asbest | Asbest: Widerlegt | [10 empty] | EG Bonaduz | 1077.837 | 1128.6935
MaP-6 | Einzelprobe | VM-7 | Cushion Vinyl | Boden |  | Dusche | EG | Boden Wand |  |  | 02.9.2026 - 08:54 | Alexander Jud |  |  | Dusche-EG-Boden Wand_MaP-6_26-09-02.jpg | Dusche-EG-Boden Wand_MaP-6_detail_26-09-02.jpg |  | - |  | Asbest | Asbest: Widerlegt | [10 empty] | EG Bonaduz | 1155.6798 | 767.9169
MaP-7 | Einzelprobe | VM-28 | Vinyl | Wand |  | Küche | EG | Wand |  |  | 02.9.2026 - 08:59 | Alexander Jud |  |  | Küche-EG-Wand_MaP-7_26-09-02.jpg | Küche-EG-Wand_MaP-7_detail_26-09-02.jpg |  | - |  | Asbest | Asbest: Widerlegt | [10 empty] | EG Bonaduz | 1504.1315 | 1103.9083
MaP-8 | Einzelprobe | VM-4 | Verputz | Wand |  | Küche | EG | Wand |  |  | 02.9.2026 - 09:01 | Alexander Jud |  |  | Küche-EG-Wand_MaP-8_26-09-02.jpg | Küche-EG-Wand_MaP-8_detail_26-09-02.jpg |  | - |  | Asbest | Asbest: Widerlegt | [10 empty] | EG Bonaduz | 1491.5504 | 1125.7147
MaP-9 | Einzelprobe | VM-4 | Verputz | Wand |  | Zimmer | OG | Wand |  |  | 02.9.2026 - 09:09 | Alexander Jud |  |  | Zimmer-OG-Wand_MaP-9_26-09-02.jpg | Zimmer-OG-Wand_MaP-9_detail_26-09-02.jpg |  | - |  | Asbest | Asbest: Widerlegt | [10 empty] | OG Bonaduz | 1524.8944 | 1817.6519
VB-1 | Visueller Befund | VM-22 | Anschlagkitt Fenster | Fensterrahmen |  | Generell | Diverse | Wand |  |  | 31.8.2026 - 08:42 | Alexander Jud | [5 empty] | - |  | Asbest | Asbest: Nicht eingestuft
VB-4 | Visueller Befund | VM-25 | Heizbrenner | Dichtung |  | Heizraum | Keller | Boden |  |  | 31.8.2026 - 08:42 | Alexander Jud | [5 empty] | - |  | Asbest | Asbest: Nicht eingestuft
VB-5 | Visueller Befund | VM-26 | Öltank | Öltank |  | Generell | Diverse | Boden |  |  | 31.8.2026 - 08:42 | Alexander Jud | [5 empty] | - |  | Asbest PCB | Asbest: Nicht eingestuft PCB: Nicht eingestuft
VB-6 | Visueller Befund | VM-29 | Ceminee | Cheminee |  | Küche | EG | Wand |  | nach 1990 | 02.9.2026 - 09:03 | Alexander Jud |  |  | Küche-EG-Wand_VB-6_26-09-02.jpg | Küche-EG-Wand_VB-6_detail_26-09-02.jpg |  | - |  | Asbest | Asbest: Widerlegt | [10 empty] | EG Bonaduz | 1325.5247 | 1696.899
VB-7 | Visueller Befund | VM-24 | Brandschutzklappen | Kamin |  | Zimmer | OG | Wand |  |  | 02.9.2026 - 09:05 | Alexander Jud |  |  | Zimmer-OG-Wand_VB-7_26-09-02.jpg | Zimmer-OG-Wand_VB-7_detail_26-09-02.jpg |  | - |  | Asbest | Asbest: Hinweise beachten | [10 empty] | OG Bonaduz | 1544.9055 | 1781.5765
VB-8 | Visueller Befund | VM-23 | Holzschutzmittel | Dachstock |  | Zimmer | OG | Decke |  |  | 02.9.2026 - 09:07 | Alexander Jud |  |  | Zimmer-OG-Decke_VB-8_26-09-02.jpg | Zimmer-OG-Decke_VB-8_detail_26-09-02.jpg |  | - |  | Holzschutzmittel | Holzschutzmittel : Hinweise beachten | [10 empty] | OG Bonaduz | 1668.8101 | 1771.7213