## Report
Bezeichnung Befund | Art | Verdachtsmoment | Material | Zugehöriges Bauteil | Farbe | Gebäude/Bereich | Stockwerk/Ebene | Raum/Teilbereich | Bemerkung Probe/Befund | Bemerkung Verdachtsmoment | Erfassungszeitpunkt | Probenehmer | Überblick | Detail | Dateiname Überblick | Dateiname Detail | Menge | Einheit | Mischprobe | Verdacht | Einstufung | Angenommene Trefferwahrscheinlichkeit | Einheit | Aussagesicherheit | Einheit | Risikomenge | Einheit | Begründung | Ergebnis Analytik | Bewertung | Aufgabe | Referenzkarte | X-Koordinate | Y-Koordinate
MaP-1 | Einzelprobe | VM-1 | Putz | Wand |  | Küche | 4. OG | Wand |  |  | 20.2.2025 - 10:35 |  |  |  | Küche -4. OG -Wand _MaP-1_25-02-20.jpg | Küche -4. OG -Wand _MaP-1_detail_25-02-20.jpg |  | - |  | Asbest | Asbest: Widerlegt
MaP-2 | Einzelprobe | VM-2 | Putz | Wand |  | Zimmer 415 | 4. OG | Wand |  |  | 20.2.2025 - 10:38 |  |  |  | Zimmer 415 -4. OG -Wand _MaP-2_25-02-20.jpg | Zimmer 415 -4. OG -Wand _MaP-2_detail_25-02-20.jpg |  | - |  | Asbest | Asbest: Widerlegt
MaP-3 | Einzelprobe | VM-3 | Putz | Wand |  | Zimmer 414 | 4. OG | Wand |  |  | 20.2.2025 - 10:39 |  |  |  | Zimmer 414-4. OG -Wand _MaP-3_25-02-20.jpg | Zimmer 414-4. OG -Wand _MaP-3_detail_25-02-20.jpg |  | - |  | Asbest | Asbest: Widerlegt
MaP-4 | Einzelprobe | VM-4 | Putz | Wand |  | Gang | 4. OG | Wand |  |  | 20.2.2025 - 10:41 |  |  |  | Gang -4. OG -Wand _MaP-4_25-02-20.jpg | Gang -4. OG -Wand _MaP-4_detail_25-02-20.jpg |  | - |  | Asbest | Asbest: Widerlegt
MaP-5 | Einzelprobe | VM-5 | Putz | Wand |  | Zimmer 409 | 4. OG | Wand |  |  | 20.2.2025 - 10:44 |  |  |  | Zimmer 409-4. OG -Wand _MaP-5_25-02-20.jpg | Zimmer 409-4. OG -Wand _MaP-5_detail_25-02-20.jpg |  | - |  | Asbest | Asbest: Widerlegt
MaP-6 | Einzelprobe | VM-6 | Putz | Wand |  | Waschküche | 4. OG | Wand |  |  | 20.2.2025 - 10:46 |  |  |  | Waschküche -4. OG -Wand _MaP-6_25-02-20.jpg | Waschküche -4. OG -Wand _MaP-6_detail_25-02-20.jpg |  | - |  | Asbest | Asbest: Widerlegt
MaP-7 | Einzelprobe | VM-7 | Putz | Wand |  | Wäschelager | 3. OG | Wand |  |  | 20.2.2025 - 10:49 |  |  |  | Wäschelager -3. OG -Wand _MaP-7_25-02-20.jpg | Wäschelager -3. OG -Wand _MaP-7_detail_25-02-20.jpg |  | - |  | Asbest | Asbest: Widerlegt
MaP-8 | Einzelprobe | VM-8 | Putz | Wand |  | Zimmer 315 | 3. OG | Wand |  |  | 20.2.2025 - 10:52 |  |  |  | Zimmer 315-3. OG -Wand _MaP-8_25-02-20.jpg | Zimmer 315-3. OG -Wand _MaP-8_detail_25-02-20.jpg |  | - |  | Asbest | Asbest: Widerlegt
MaP-9 | Einzelprobe | VM-9 | Putz | Wand |  | Aufenthaltsraum | 3. OG | Wand |  |  | 20.2.2025 - 10:54 |  |  |  | Aufenthaltsraum -3. OG -Wand _MaP-9_25-02-20.jpg | Aufenthaltsraum -3. OG -Wand _MaP-9_detail_25-02-20.jpg |  | - |  | Asbest | Asbest: Widerlegt
MaP-10 | Einzelprobe | VM-10 | Putz | Wand |  | Zimmer 304 | 3. OG | Wand |  |  | 20.2.2025 - 10:55 |  |  |  | Zimmer 304-3. OG -Wand _MaP-10_25-02-20.jpg | Zimmer 304-3. OG -Wand _MaP-10_detail_25-02-20.jpg |  | - |  | Asbest | Asbest: Widerlegt
MaP-11 | Einzelprobe | VM-11 | Putz | Wand |  | Zimmer 303 | 3. OG | Wand |  |  | 20.2.2025 - 10:57 |  |  |  | Zimmer 303-3. OG -Wand _MaP-11_25-02-20.jpg | Zimmer 303-3. OG -Wand _MaP-11_detail_25-02-20.jpg |  | - |  | Asbest | Asbest: Widerlegt
MaP-12 | Einzelprobe | VM-12 | Putz | Wand |  | Treppenhaus | 3. OG | Wand |  |  | 20.2.2025 - 10:59 |  |  |  | Treppenhaus -3. OG -Wand _MaP-12_25-02-20.jpg | Treppenhaus -3. OG -Wand _MaP-12_detail_25-02-20.jpg |  | - |  | Asbest | Asbest: Widerlegt
MaP-13 | Einzelprobe | VM-13 | Putz | Wand |  | Zimmer 204 | 2. OG | Wand |  |  | 20.2.2025 - 11:02 |  |  |  | Zimmer 204 -2. OG -Wand _MaP-13_25-02-20.jpg | Zimmer 204 -2. OG -Wand _MaP-13_detail_25-02-20.jpg |  | - |  | Asbest | Asbest: Widerlegt
MaP-14 | Einzelprobe | VM-14 | Putz | Wand |  | Zimmer 216 | 2. OG | Wand |  |  | 20.2.2025 - 11:04 |  |  |  | Zimmer 216-2. OG -Wand _MaP-14_25-02-20.jpg | Zimmer 216-2. OG -Wand _MaP-14_detail_25-02-20.jpg |  | - |  | Asbest | Asbest: Widerlegt
MaP-15 | Einzelprobe | VM-15 | Putz | Wand |  | Zimmer 214 | 2. OG | Wand |  |  | 20.2.2025 - 11:07 |  |  |  | Zimmer 214-2. OG -Wand _MaP-15_25-02-20.jpg | Zimmer 214-2. OG -Wand _MaP-15_detail_25-02-20.jpg |  | - |  | Asbest | Asbest: Widerlegt
MaP-16 | Einzelprobe | VM-16 | Putz | Wand |  | Zimmer 214 | 2. OG | Wand |  |  | 20.2.2025 - 11:08 |  |  |  | Zimmer 214-2. OG -Wand _MaP-16_25-02-20.jpg | Zimmer 214-2. OG -Wand _MaP-16_detail_25-02-20.jpg |  | - |  | Asbest | Asbest: Widerlegt
MaP-17 | Einzelprobe | VM-17 | Putz | Wand |  | Zimmer 207 | 2. OG | Wand |  |  | 20.2.2025 - 11:11 |  |  |  | Zimmer 207-2. OG-Wand _MaP-17_25-02-20.jpg | Zimmer 207-2. OG-Wand _MaP-17_detail_25-02-20.jpg |  | - |  | Asbest | Asbest: Widerlegt
MaP-18 | Einzelprobe | VM-18 | Putz | Wand |  | Waschküche | 2. OG | Wand |  |  | 20.2.2025 - 11:12 |  |  |  | Waschküche -2. OG -Wand _MaP-18_25-02-20.jpg | Waschküche -2. OG -Wand _MaP-18_detail_25-02-20.jpg |  | - |  | Asbest | Asbest: Widerlegt
MaP-19 | Einzelprobe | VM-19 | Putz | Wand |  | Kleines Büro | 1. OG | Wand |  |  | 20.2.2025 - 11:15 |  |  |  | Kleines Büro -1. OG -Wand _MaP-19_25-02-20.jpg | Kleines Büro -1. OG -Wand _MaP-19_detail_25-02-20.jpg |  | - |  | Asbest | Asbest: Widerlegt
MaP-20 | Einzelprobe | VM-20 | Putz | Wand |  | Speisesaal | 1. OG | Wand |  |  | 20.2.2025 - 11:17 |  |  |  | Speisesaal -1. OG -Wand _MaP-20_25-02-20.jpg | Speisesaal -1. OG -Wand _MaP-20_detail_25-02-20.jpg |  | - |  | Asbest | Asbest: Widerlegt
MaP-21 | Einzelprobe | VM-21 | Putz | Wand |  | Gang / Sitzecke | 1. OG | Wand |  |  | 20.2.2025 - 11:19 |  |  |  | Gang - Sitzecke -1. OG -Wand _MaP-21_25-02-20.jpg | Gang - Sitzecke -1. OG -Wand _MaP-21_detail_25-02-20.jpg |  | - |  | Asbest | Asbest: Widerlegt
MaP-22 | Einzelprobe | VM-22 | Putz | Wand |  | Büro BLH | 1. OG | Wand |  |  | 20.2.2025 - 11:21 |  |  |  | Büro BLH -1. OG -Wand _MaP-22_25-02-20.jpg | Büro BLH -1. OG -Wand _MaP-22_detail_25-02-20.jpg |  | - |  | Asbest | Asbest: Widerlegt
MaP-23 | Einzelprobe | VM-23 | Putz | Wand |  | Treppenhaus | 1. OG | Wand |  |  | 20.2.2025 - 11:24 |  |  |  | Treppenhaus -1. OG -Wand _MaP-23_25-02-20.jpg | Treppenhaus -1. OG -Wand _MaP-23_detail_25-02-20.jpg |  | - |  | Asbest | Asbest: Widerlegt
MaP-24 | Einzelprobe | VM-24 | Putz | Wand |  | Zimmer 102 | 1. OG | Wand |  |  | 20.2.2025 - 11:26 |  |  |  | Zimmer 102-1. OG -Wand _MaP-24_25-02-20.jpg | Zimmer 102-1. OG -Wand _MaP-24_detail_25-02-20.jpg |  | - |  | Asbest | Asbest: Widerlegt
MaP-25 | Einzelprobe | VM-25 | Putz | Wand |  | Grosser Saal | EG | Wand Fenster links |  |  | 20.2.2025 - 11:31 |  |  |  | Grosser Saal -EG -Wand Fe..._MaP-25_25-02-20.jpg | Grosser Saal -EG -Wand Fe..._MaP-25_detail_25-02-20.jpg |  | - |  | Asbest | Asbest: Widerlegt
MaP-26 | Einzelprobe | VM-26 | Putz | Wand |  | Grosser Saal | EG | Wand Fenster rechts |  |  | 20.2.2025 - 11:32 |  |  |  | Grosser Saal -EG -Wand Fe..._MaP-26_25-02-20.jpg | Grosser Saal -EG -Wand Fe..._MaP-26_detail_25-02-20.jpg |  | - |  | Asbest | Asbest: Widerlegt
MaP-27 | Einzelprobe | VM-27 | Putz | Wand |  | Grosser Saal | EG | Wand |  |  | 20.2.2025 - 11:32 |  |  |  | Grosser Saal -EG -Wand_MaP-27_25-02-20.jpg | Grosser Saal -EG -Wand_MaP-27_detail_25-02-20.jpg |  | - |  | Asbest | Asbest: Widerlegt
MaP-28 | Einzelprobe | VM-28 | Putz | Wand |  | Werkstatt | UG | Wand |  |  | 20.2.2025 - 11:35 |  |  |  | Werkstatt -UG -Wand_MaP-28_25-02-20.jpg | Werkstatt -UG -Wand_MaP-28_detail_25-02-20.jpg |  | - |  | Asbest | Asbest: Widerlegt
MaP-29 | Einzelprobe | VM-29 | Putz | Wand |  | Garderobe Frauen | UG | Wand |  |  | 20.2.2025 - 11:38 |  |  |  | Garderobe Frauen -UG -Wand _MaP-29_25-02-20.jpg | Garderobe Frauen -UG -Wand _MaP-29_detail_25-02-20.jpg |  | - |  | Asbest | Asbest: Widerlegt
MaP-30 | Einzelprobe | VM-30 | Putz | Wand |  | Waschküche | UG | Wand |  |  | 20.2.2025 - 11:40 |  |  |  | Waschküche -UG -Wand _MaP-30_25-02-20.jpg | Waschküche -UG -Wand _MaP-30_detail_25-02-20.jpg |  | - |  | Asbest | Asbest: Widerlegt