## Report
Bezeichnung Befund | Art | Verdachtsmoment | Material | Zugehöriges Bauteil | Farbe | Gebäude/Bereich | Stockwerk/Ebene | Raum/Teilbereich | Bemerkung Probe/Befund | Bemerkung Verdachtsmoment | Erfassungszeitpunkt | Probenehmer | Überblick | Detail | Dateiname Überblick | Dateiname Detail | Menge | Einheit | Mischprobe | Verdacht | Einstufung | Angenommene Trefferwahrscheinlichkeit | Einheit | Aussagesicherheit | Einheit | Risikomenge | Einheit | Begründung | Ergebnis Analytik | Bewertung | Aufgabe | Referenzkarte | X-Koordinate | Y-Koordinate
MaP-1 | Einzelprobe | VM-1 | Putz | Wand |  | Schlafzimmer | OG | Wand |  |  | 06.3.2025 - 10:55 |  |  |  | Schlafzimmer -OG -Wand _MaP-1_25-03-06.jpg | Schlafzimmer -OG -Wand _MaP-1_detail_25-03-06.jpg |  | - |  | Asbest | Asbest: Nicht eingestuft
MaP-2 | Einzelprobe | VM-2 | Putz | Wand |  | Schlafzimmer | OG | Wand |  |  | 06.3.2025 - 10:58 |  |  |  | Schlafzimmer -OG -Wand _MaP-2_25-03-06.jpg | Schlafzimmer -OG -Wand _MaP-2_detail_25-03-06.jpg |  | - |  | Asbest | Asbest: Nicht eingestuft
MaP-3 | Einzelprobe | VM-3 | (elastische) Bodenbeläge | Boden |  | Schlafzimmer | OG | Wand | Lose verlegt |  | 06.3.2025 - 10:58 |  |  |  | Schlafzimmer -OG -Wand _MaP-3_25-03-06.jpg | Schlafzimmer -OG -Wand _MaP-3_detail_25-03-06.jpg |  | - |  | Asbest | Asbest: Nicht eingestuft
MaP-4 | Einzelprobe | VM-4 | Leichtbauelemente | Wand / Decke |  | Schlafzimmer / Küche | OG / EG | Wand / Decke |  |  | 06.3.2025 - 10:59 |  |  |  | Schlafzimmer - Kü...-OG - EG -Wand - ..._MaP-4_25-03-06.jpg | Schlafzimmer - Kü...-OG - EG -Wand - ..._MaP-4_detail_25-03-06.jpg |  | - |  | Asbest | Asbest: Nicht eingestuft
MaP-5 | Einzelprobe | VM-5 | Putz | Wand |  | Treppenhaus | DG / EG | Wand |  |  | 06.3.2025 - 11:00 |  |  |  | Treppenhaus -DG - EG -Wand _MaP-5_25-03-06.jpg | Treppenhaus -DG - EG -Wand _MaP-5_detail_25-03-06.jpg |  | - |  | Asbest | Asbest: Nicht eingestuft
MaP-6 | Einzelprobe | VM-7 | (elastische) Bodenbeläge | Boden |  | WC | EG | Boden |  | Novilon | 06.3.2025 - 11:05 |  |  |  | WC -EG -Boden _MaP-6_25-03-06.jpg | WC -EG -Boden _MaP-6_detail_25-03-06.jpg |  | - |  | Asbest | Asbest: Nicht eingestuft
MaP-7 | Einzelprobe | VM-8 | Plattenkleber | Boden |  | WC / Gang | EG | Boden |  |  | 06.3.2025 - 11:09 |  |  |  | WC - Gang -EG -Boden _MaP-7_25-03-06.jpg | WC - Gang -EG -Boden _MaP-7_detail_25-03-06.jpg |  | - |  | Asbest | Asbest: Nicht eingestuft
MaP-8 | Einzelprobe | VM-9 | Plattenkleber | Boden |  | Gang | EG | Boden |  |  | 06.3.2025 - 11:10 |  |  |  | Gang -EG-Boden _MaP-8_25-03-06.jpg | Gang -EG-Boden _MaP-8_detail_25-03-06.jpg |  | - |  | Asbest | Asbest: Nicht eingestuft
MaP-9 | Einzelprobe | VM-10 | Plattenkleber | Boden |  | Küche | EG | Boden |  |  | 06.3.2025 - 11:11 |  |  |  | Küche -EG -Boden _MaP-9_25-03-06.jpg | Küche -EG -Boden _MaP-9_detail_25-03-06.jpg |  | - |  | Asbest | Asbest: Nicht eingestuft
MaP-10 | Einzelprobe | VM-11 | Putz | Wand |  | Küche | EG | Wand |  |  | 06.3.2025 - 11:12 |  |  |  | Küche -EG -Wand _MaP-10_25-03-06.jpg | Küche -EG -Wand _MaP-10_detail_25-03-06.jpg |  | - |  | Asbest | Asbest: Nicht eingestuft
MaP-11 | Einzelprobe | VM-12 | Putz | Wand |  | Küche | EG | Wand |  |  | 06.3.2025 - 11:13 |  |  |  | Küche -EG -Wand _MaP-11_25-03-06.jpg | Küche -EG -Wand _MaP-11_detail_25-03-06.jpg |  | - |  | Asbest | Asbest: Nicht eingestuft
MaP-12 | Einzelprobe | VM-13 | Plattenkleber | Wand |  | Küche | EG | Wand |  |  | 06.3.2025 - 11:13 |  |  |  | Küche -EG -Wand _MaP-12_25-03-06.jpg | Küche -EG -Wand _MaP-12_detail_25-03-06.jpg |  | - |  | Asbest | Asbest: Nicht eingestuft
MaP-13 | Einzelprobe | VM-14 | Putz | Wand |  | Wohnzimmer | EG | Wand |  |  | 06.3.2025 - 11:14 |  |  |  | Wohnzimmer -EG -Wand _MaP-13_25-03-06.jpg | Wohnzimmer -EG -Wand _MaP-13_detail_25-03-06.jpg |  | - |  | Asbest | Asbest: Nicht eingestuft
MaP-14 | Einzelprobe | VM-15 | Putz | Wand |  | Wohnzimmer | EG | Wand |  |  | 06.3.2025 - 11:15 |  |  |  | Wohnzimmer -EG -Wand _MaP-14_25-03-06.jpg | Wohnzimmer -EG -Wand _MaP-14_detail_25-03-06.jpg |  | - |  | Asbest | Asbest: Nicht eingestuft
MaP-15 | Einzelprobe | VM-16 | Putz | Wand |  | Fassade | EG / OG / DG | Wand |  |  | 06.3.2025 - 11:16 |  |  |  | Fassade-EG - OG...-Wand _MaP-15_25-03-06.jpg | Fassade-EG - OG...-Wand _MaP-15_detail_25-03-06.jpg |  | - |  | Asbest | Asbest: Nicht eingestuft
VB-1 | Visueller Befund | VM-6 | Faserzement | Decke |  | Estrich | DG | Decke / Wand |  |  | 06.3.2025 - 11:01 |  |  |  | Estrich -DG -Decke -..._VB-1_25-03-06.jpg | Estrich -DG -Decke -..._VB-1_detail_25-03-06.jpg |  | - |  | Asbest | Asbest: Widerlegt