## Report
Bezeichnung Befund | Art | Verdachtsmoment | Material | Zugehöriges Bauteil | Farbe | Gebäude/Bereich | Stockwerk/Ebene | Raum/Teilbereich | Bemerkung Probe/Befund | Bemerkung Verdachtsmoment | Erfassungszeitpunkt | Probenehmer | Überblick | Detail | Dateiname Überblick | Dateiname Detail | Menge | Einheit | Mischprobe | Verdacht | Einstufung | Angenommene Trefferwahrscheinlichkeit | Einheit | Aussagesicherheit | Einheit | Risikomenge | Einheit | Begründung | Ergebnis Analytik | Bewertung | Aufgabe | Referenzkarte | X-Koordinate | Y-Koordinate
MaP-1 | Einzelprobe | VM-1 | Verputz | Wand |  | Atelier | 2. UG | Wand |  |  | 27.2.2025 - 11:03 |  |  |  | Atelier -2. UG -Wand _MaP-1_25-02-27.jpg | Atelier -2. UG -Wand _MaP-1_detail_25-02-27.jpg |  | - |  | Asbest | Asbest: Widerlegt | [10 empty] | 2.UG | 513.1954 | 104.3741
MaP-2 | Einzelprobe | VM-2 | Putz | Decke |  | Atelier | 2. UG | Decke |  |  | 27.2.2025 - 11:05 |  |  |  | Atelier -2. UG -Decke _MaP-2_25-02-27.jpg | Atelier -2. UG -Decke _MaP-2_detail_25-02-27.jpg |  | - |  | Asbest | Asbest: Widerlegt | [10 empty] | 2.UG | 494.719 | 151.1815
MaP-3 | Einzelprobe | VM-1 | Verputz | Wand |  | Heizung | 2. UG | Wand |  |  | 27.2.2025 - 11:09 |  |  |  | Heizung -2. UG -Wand _MaP-3_25-02-27.jpg | Heizung -2. UG -Wand _MaP-3_detail_25-02-27.jpg |  | - |  | Asbest | Asbest: Widerlegt | [10 empty] | 2.UG | 215.7714 | 201.1649
MaP-4 | Einzelprobe | VM-2 | Putz | Decke |  | Heizung | 2. UG | Decke |  |  | 27.2.2025 - 11:10 |  |  |  | Heizung -2. UG -Decke _MaP-4_25-02-27.jpg | Heizung -2. UG -Decke _MaP-4_detail_25-02-27.jpg |  | - |  | Asbest | Asbest: Widerlegt | [10 empty] | 2.UG | 286.0251 | 198.141
MaP-5 | Einzelprobe | VM-5 | Putz | Wand |  | Treppenhaus | 2.UG -Kellergeschoss | Wand |  |  | 27.2.2025 - 11:14 |  |  |  | Treppenhaus -2.UG -K...-Wand _MaP-5_25-02-27.jpg | Treppenhaus -2.UG -K...-Wand _MaP-5_detail_25-02-27.jpg |  | - |  | Asbest | Asbest: Widerlegt | [10 empty] | 2.UG | 219.831 | 102.2173
MaP-6 | Einzelprobe | VM-2 | Putz | Decke |  | Treppenhaus | 2.UG -Kellergeschoss | Decke |  |  | 27.2.2025 - 11:16 |  |  |  | Treppenhaus -2.UG -K...-Decke _MaP-6_25-02-27.jpg | Treppenhaus -2.UG -K...-Decke _MaP-6_detail_25-02-27.jpg |  | - |  | Asbest | Asbest: Widerlegt | [10 empty] | 2.UG | 231.3389 | 127.486
MaP-7 | Einzelprobe | VM-1 | Verputz | Wand |  | Atelier | 1. UG | Wand |  |  | 27.2.2025 - 11:22 |  |  |  | Atelier -1. UG -Wand _MaP-7_25-02-27.jpg | Atelier -1. UG -Wand _MaP-7_detail_25-02-27.jpg |  | - |  | Asbest | Asbest: Widerlegt | [10 empty] | 1.UG
MaP-8 | Einzelprobe | VM-2 | Putz | Decke |  | Atelier | 1. UG | Decke |  |  | 27.2.2025 - 11:23 |  |  |  | Atelier -1. UG -Decke _MaP-8_25-02-27.jpg | Atelier -1. UG -Decke _MaP-8_detail_25-02-27.jpg |  | - |  | Asbest | Asbest: Widerlegt | [10 empty] | 1.UG
MaP-9 | Einzelprobe | VM-1 | Verputz | Wand |  | Atelier | 1. UG | Wand |  |  | 27.2.2025 - 11:32 |  |  |  | Atelier -1. UG -Wand _MaP-9_25-02-27.jpg | Atelier -1. UG -Wand _MaP-9_detail_25-02-27.jpg |  | - |  | Asbest | Asbest: Widerlegt | [10 empty] | 1.UG
MaP-10 | Einzelprobe | VM-6 | Anschlagkitt | Wand |  | Atelier | Ganzes Haus |  |  |  | 27.2.2025 - 11:33 |  |  |  | Atelier -Ganzes ...-_MaP-10_25-02-27.jpg | Atelier -Ganzes ...-_MaP-10_detail_25-02-27.jpg |  | - |  | Asbest | Asbest: Widerlegt | [10 empty] | 1.UG
MaP-11 | Einzelprobe | VM-7 | Febsterkitt | Fenster |  | Atelier | Ganzes Haus |  |  |  | 27.2.2025 - 11:34 |  |  |  | Atelier -Ganzes ...-_MaP-11_25-02-27.jpg | Atelier -Ganzes ...-_MaP-11_detail_25-02-27.jpg |  | - |  | Asbest | Asbest: Widerlegt | [10 empty] | 1.UG
MaP-12 | Einzelprobe | VM-1 | Verputz | Wand |  | Atelier / WC | 1. UG | Wand |  |  | 27.2.2025 - 11:34 |  |  |  | Atelier - WC -1. UG -Wand _MaP-12_25-02-27.jpg | Atelier - WC -1. UG -Wand _MaP-12_detail_25-02-27.jpg |  | - |  | Asbest | Asbest: Widerlegt | [10 empty] | 1.UG
MaP-13 | Einzelprobe | VM-8 | (elastische) Bodenbeläge | Boden |  | WC im Atelier / WC Kellergeschoss | 1. UG | Boden |  |  | 27.2.2025 - 11:36 |  |  |  | WC im Atelier - W...-1. UG -Boden _MaP-13_25-02-27.jpg | WC im Atelier - W...-1. UG -Boden _MaP-13_detail_25-02-27.jpg |  | - |  | Asbest | Asbest: Widerlegt | [10 empty] | 1.UG
MaP-14 | Einzelprobe | VM-9 | Putz | Wand |  | Atelier | Kellergeschoss | Wand |  |  | 27.2.2025 - 11:46 |  |  |  | Atelier -Kellerg...-Wand _MaP-14_25-02-27.jpg | Atelier -Kellerg...-Wand _MaP-14_detail_25-02-27.jpg |  | - |  | Asbest | Asbest: Widerlegt | [10 empty] | Kellergeschoss | 733.5242 | 2275.4445
MaP-15 | Einzelprobe | VM-10 | Putz | Decke |  | Atelier | Kellergeschoss | Decke |  |  | 27.2.2025 - 11:47 |  |  |  | Atelier -Kellerg...-Decke _MaP-15_25-02-27.jpg | Atelier -Kellerg...-Decke _MaP-15_detail_25-02-27.jpg |  | - |  | Asbest | Asbest: Widerlegt | [10 empty] | Kellergeschoss | 811.385 | 2531.009
MaP-16 | Einzelprobe | VM-1 | Verputz | Wand |  | Waschküche | Kellergeschoss | Wand |  |  | 27.2.2025 - 12:04 |  |  |  | Waschküche -Kellerg...-Wand _MaP-16_25-02-27.jpg | Waschküche -Kellerg...-Wand _MaP-16_detail_25-02-27.jpg |  | - |  | Asbest | Asbest: Widerlegt | [10 empty] | Kellergeschoss | 2162.496 | 3112.704
MaP-17 | Einzelprobe | VM-2 | Putz | Decke |  | Waschküche | Kellergeschoss | Decke |  |  | 27.2.2025 - 12:05 |  |  |  | Waschküche -Kellerg...-Decke _MaP-17_25-02-27.jpg | Waschküche -Kellerg...-Decke _MaP-17_detail_25-02-27.jpg |  | - |  | Asbest | Asbest: Widerlegt | [10 empty] | Kellergeschoss | 2094.5633 | 3161.2069
MaP-18 | Einzelprobe | VM-1 | Verputz | Wand |  | Gang | Kellergeschoss | Wand |  |  | 27.2.2025 - 12:06 |  |  |  | Gang -Kellerg...-Wand _MaP-18_25-02-27.jpg | Gang -Kellerg...-Wand _MaP-18_detail_25-02-27.jpg |  | - |  | Asbest | Asbest: Widerlegt | [10 empty] | Kellergeschoss | 1738.2622 | 2904.3643
MaP-19 | Einzelprobe | VM-2 | Putz | Decke |  | Gang | Kellergeschoss | Decke |  |  | 27.2.2025 - 12:06 |  |  |  | Gang -Kellerg...-Decke _MaP-19_25-02-27.jpg | Gang -Kellerg...-Decke _MaP-19_detail_25-02-27.jpg |  | - |  | Asbest | Asbest: Widerlegt | [10 empty] | Kellergeschoss | 1834.56 | 2857.344
MaP-20 | Einzelprobe | VM-12 | Putz | Wand / Decke |  | Heizung | Kellergeschoss | Wand / Decke |  |  | 27.2.2025 - 12:09 |  |  |  | Heizung -Kellerg...-Wand - ..._MaP-20_25-02-27.jpg | Heizung -Kellerg...-Wand - ..._MaP-20_detail_25-02-27.jpg |  | - |  | Asbest | Asbest: Widerlegt | [10 empty] | Kellergeschoss | 2070.2828 | 1235.9369
MaP-21 | Einzelprobe | VM-2 | Putz | Decke |  | Keller | Kellergeschoss | Decke |  |  | 27.2.2025 - 12:39 |  |  |  | Keller -Kellerg...-Decke _MaP-21_25-02-27.jpg | Keller -Kellerg...-Decke _MaP-21_detail_25-02-27.jpg |  | - |  | Asbest | Asbest: Widerlegt | [10 empty] | Kellergeschoss | 2075.1973 | 1687.7701
MaP-22 | Einzelprobe | VM-4 | Plattenkleber | Boden |  | Küche Haus 34 | EG | Boden |  |  | 27.2.2025 - 12:55 |  |  |  | Küche Haus 34-EG -Boden _MaP-22_25-02-27.jpg | Küche Haus 34-EG -Boden _MaP-22_detail_25-02-27.jpg |  | - |  | Asbest | Asbest: Widerlegt | [10 empty] | EG | 358.945 | 422.4478
MaP-23 | Einzelprobe | VM-3 | Plattenkleber | Wand |  | Küche Haus 34 | EG | Wand |  |  | 27.2.2025 - 12:58 |  |  |  | Küche Haus 34-EG -Wand _MaP-23_25-02-27.jpg | Küche Haus 34-EG -Wand _MaP-23_detail_25-02-27.jpg | 5 | m² |  | Asbest | Asbest: Bestätigt | [10 empty] | EG | 335.1559 | 439.4581
MaP-24 | Einzelprobe | VM-1 | Verputz | Wand |  | Küche Haus 34 | EG | Wand |  |  | 27.2.2025 - 12:58 |  |  |  | Küche Haus 34-EG -Wand _MaP-24_25-02-27.jpg | Küche Haus 34-EG -Wand _MaP-24_detail_25-02-27.jpg |  | - |  | Asbest | Asbest: Widerlegt | [10 empty] | EG | 346.1974 | 379.218
MaP-25 | Einzelprobe | VM-2 | Putz | Decke |  | Küche Haus 34 | EG | Decke |  |  | 27.2.2025 - 12:59 |  |  |  | Küche Haus 34-EG -Decke _MaP-25_25-02-27.jpg | Küche Haus 34-EG -Decke _MaP-25_detail_25-02-27.jpg |  | - |  | Asbest | Asbest: Widerlegt | [10 empty] | EG | 364.4713 | 432.2433
MaP-26 | Einzelprobe | VM-3 | Plattenkleber | Wand |  | Bad Haus 34 | EG | Wand |  |  | 27.2.2025 - 13:00 |  |  |  | Bad Haus 34-EG -Wand _MaP-26_25-02-27.jpg | Bad Haus 34-EG -Wand _MaP-26_detail_25-02-27.jpg | 11 | m² |  | Asbest | Asbest: Bestätigt | [10 empty] | EG | 328.8982 | 419.8202
MaP-27 | Einzelprobe | VM-1 | Verputz | Wand |  | Bad Haus 34 | EG | Wand |  |  | 27.2.2025 - 13:00 |  |  |  | Bad Haus 34-EG -Wand _MaP-27_25-02-27.jpg | Bad Haus 34-EG -Wand _MaP-27_detail_25-02-27.jpg |  | - |  | Asbest | Asbest: Widerlegt | [10 empty] | EG | 296.7156 | 381.8121
MaP-28 | Einzelprobe | VM-2 | Putz | Decke |  | Bad Haus 34 | EG | Decke |  |  | 27.2.2025 - 13:06 |  |  |  | Bad Haus 34-EG -Decke _MaP-28_25-02-27.jpg | Bad Haus 34-EG -Decke _MaP-28_detail_25-02-27.jpg |  | - |  | Asbest | Asbest: Widerlegt | [10 empty] | EG | 308.8961 | 434.9919
MaP-29 | Einzelprobe | VM-4 | Plattenkleber | Boden |  | Bad Haus 34 | EG | Boden |  |  | 27.2.2025 - 13:08 |  |  |  | Bad Haus 34-EG -Boden _MaP-29_25-02-27.jpg | Bad Haus 34-EG -Boden _MaP-29_detail_25-02-27.jpg |  | - |  | Asbest | Asbest: Widerlegt | [10 empty] | EG | 311.4552 | 395.4491
MaP-30 | Einzelprobe | VM-32 | Plattenkleber | Wand |  | Gang Haus 34 | EG | Wand |  |  | 27.2.2025 - 13:08 |  |  |  | Gang Haus 34-EG -Wand _MaP-30_25-02-27.jpg | Gang Haus 34-EG -Wand _MaP-30_detail_25-02-27.jpg |  | - |  | Asbest | Asbest: Widerlegt | [10 empty] | EG | 316.6066 | 514.4213
MaP-31 | Einzelprobe | VM-1 | Verputz | Wand |  | Gang Haus 34 | EG | Wand |  |  | 27.2.2025 - 13:09 |  |  |  | Gang Haus 34-EG -Wand _MaP-31_25-02-27.jpg | Gang Haus 34-EG -Wand _MaP-31_detail_25-02-27.jpg |  | - |  | Asbest | Asbest: Widerlegt | [10 empty] | EG | 400.722 | 464.2212
MaP-32 | Einzelprobe | VM-2 | Putz | Decke |  | Gang Haus 34 | EG | Decke |  |  | 27.2.2025 - 13:10 |  |  |  | Gang Haus 34-EG -Decke_MaP-32_25-02-27.jpg | Gang Haus 34-EG -Decke_MaP-32_detail_25-02-27.jpg |  | - |  | Asbest | Asbest: Widerlegt | [10 empty] | EG | 357.3541 | 481.8298
MaP-33 | Einzelprobe | VM-2 | Putz | Decke |  | Wohnzimmer Haus 34 | EG | Decke |  |  | 27.2.2025 - 13:10 |  |  |  | Wohnzimmer Haus 34-EG -Decke _MaP-33_25-02-27.jpg | Wohnzimmer Haus 34-EG -Decke _MaP-33_detail_25-02-27.jpg |  | - |  | Asbest | Asbest: Widerlegt | [10 empty] | EG | 346.7006 | 580.5528
MaP-34 | Einzelprobe | VM-1 | Verputz | Wand |  | Wohnzimmer Haus 34 | EG | Wand |  |  | 27.2.2025 - 13:12 |  |  |  | Wohnzimmer Haus 34-EG -Wand _MaP-34_25-02-27.jpg | Wohnzimmer Haus 34-EG -Wand _MaP-34_detail_25-02-27.jpg |  | - |  | Asbest | Asbest: Widerlegt | [10 empty] | EG | 414.5474 | 558.2622
MaP-35 | Einzelprobe | VM-35 | Plattenkleber | Wand |  | Küche Haus 34 | 2. OG | Wand |  |  | 27.2.2025 - 13:49 |  |  |  | Küche Haus 34-2. OG -Wand _MaP-35_25-02-27.jpg | Küche Haus 34-2. OG -Wand _MaP-35_detail_25-02-27.jpg | 5 | m² |  | Asbest | Asbest: Bestätigt | [10 empty] | 2.OG | 334.7009 | 423.1226
MaP-36 | Einzelprobe | VM-15 | (elastische) Bodenbeläge | Boden |  | Küche Haus 34 | 2. OG | Boden |  |  | 27.2.2025 - 13:50 |  |  |  | Küche Haus 34-2. OG -Boden _MaP-36_25-02-27.jpg | Küche Haus 34-2. OG -Boden _MaP-36_detail_25-02-27.jpg |  | - |  | Asbest | Asbest: Widerlegt | [10 empty] | 2.OG | 377.7324 | 407.3535
MaP-37 | Einzelprobe | VM-1 | Verputz | Wand |  | Küche Haus 34 | 2. OG | Wand |  |  | 27.2.2025 - 13:50 |  |  |  | Küche Haus 34-2. OG -Wand _MaP-37_25-02-27.jpg | Küche Haus 34-2. OG -Wand _MaP-37_detail_25-02-27.jpg |  | - |  | Asbest | Asbest: Widerlegt | [10 empty] | 2.OG | 414.3947 | 402.5947
MaP-38 | Einzelprobe | VM-2 | Putz | Decke |  | Küche Haus 34 | 2. OG | Decke |  |  | 27.2.2025 - 13:51 |  |  |  | Küche Haus 34-2. OG -Decke _MaP-38_25-02-27.jpg | Küche Haus 34-2. OG -Decke _MaP-38_detail_25-02-27.jpg |  | - |  | Asbest | Asbest: Widerlegt | [10 empty] | 2.OG | 379.9146 | 449.1317
MaP-39 | Einzelprobe | VM-3 | Plattenkleber | Wand |  | Bad Haus 34 | 2. OG | Wand |  |  | 27.2.2025 - 13:51 |  |  |  | Bad Haus 34-2. OG -Wand _MaP-39_25-02-27.jpg | Bad Haus 34-2. OG -Wand _MaP-39_detail_25-02-27.jpg | 11 | m² |  | Asbest | Asbest: Bestätigt | [10 empty] | 2.OG | 289.5673 | 422.5886
MaP-40 | Einzelprobe | VM-1 | Verputz | Wand |  | Bad Haus 34 | 2. OG | Wand |  |  | 27.2.2025 - 13:52 |  |  |  | Bad Haus 34-2. OG -Wand _MaP-40_25-02-27.jpg | Bad Haus 34-2. OG -Wand _MaP-40_detail_25-02-27.jpg |  | - |  | Asbest | Asbest: Widerlegt | [10 empty] | 2.OG | 287.1643 | 439.9417
MaP-41 | Einzelprobe | VM-2 | Putz | Decke |  | Bad Haus 34 | 2. OG | Decke |  |  | 27.2.2025 - 13:53 |  |  |  | Bad Haus 34-2. OG -Decke _MaP-41_25-02-27.jpg | Bad Haus 34-2. OG -Decke _MaP-41_detail_25-02-27.jpg |  | - |  | Asbest | Asbest: Widerlegt | [10 empty] | 2.OG | 345.2066 | 488.1321
MaP-42 | Einzelprobe | VM-16 | (elastische) Bodenbeläge | Boden |  | Bad Haus 34 | 2. OG | Boden |  |  | 27.2.2025 - 13:54 |  |  |  | Bad Haus 34-2. OG -Boden _MaP-42_25-02-27.jpg | Bad Haus 34-2. OG -Boden _MaP-42_detail_25-02-27.jpg |  | - |  | Asbest | Asbest: Widerlegt | [10 empty] | 2.OG | 302.8832 | 433.4207
MaP-43 | Einzelprobe | VM-34 | Plattenkleber | Wand |  | Gang Haus 34 | 2. OG | Wand |  |  | 27.2.2025 - 13:54 |  |  |  | Gang Haus 34-2. OG -Wand _MaP-43_25-02-27.jpg | Gang Haus 34-2. OG -Wand _MaP-43_detail_25-02-27.jpg |  | - |  | Asbest | Asbest: Widerlegt | [10 empty] | 2.OG | 319.4448 | 511.5932
MaP-44 | Einzelprobe | VM-1 | Verputz | Wand |  | Gang Haus 34 | 2. OG | Wand |  |  | 27.2.2025 - 13:55 |  |  |  | Gang Haus 34-2. OG -Wand _MaP-44_25-02-27.jpg | Gang Haus 34-2. OG -Wand _MaP-44_detail_25-02-27.jpg |  | - |  | Asbest | Asbest: Widerlegt | [10 empty] | 2.OG | 340.9453 | 465.4326
MaP-45 | Einzelprobe | VM-2 | Putz | Decke |  | Gang Haus 34 | 2. OG | Decke |  |  | 27.2.2025 - 13:56 |  |  |  | Gang Haus 34-2. OG -Decke _MaP-45_25-02-27.jpg | Gang Haus 34-2. OG -Decke _MaP-45_detail_25-02-27.jpg |  | - |  | Asbest | Asbest: Widerlegt | [10 empty] | 2.OG | 341.4167 | 486.7211
MaP-46 | Einzelprobe | VM-2 | Putz | Decke |  | Wohnzimmer Haus 34 | 2. OG | Decke |  |  | 27.2.2025 - 13:56 |  |  |  | Wohnzimmer Haus 34-2. OG -Decke _MaP-46_25-02-27.jpg | Wohnzimmer Haus 34-2. OG -Decke _MaP-46_detail_25-02-27.jpg |  | - |  | Asbest | Asbest: Widerlegt | [10 empty] | 2.OG | 351.895 | 595.0164
MaP-47 | Einzelprobe | VM-1 | Verputz | Wand |  | Wohnzimmer Haus 34 | 2. OG | Wand |  |  | 27.2.2025 - 13:57 |  |  |  | Wohnzimmer Haus 34-2. OG -Wand _MaP-47_25-02-27.jpg | Wohnzimmer Haus 34-2. OG -Wand _MaP-47_detail_25-02-27.jpg |  | - |  | Asbest | Asbest: Widerlegt | [10 empty] | 2.OG | 414.0649 | 566.1248
MaP-48 | Einzelprobe | VM-1 | Verputz | Wand |  | Treppenhaus Nr. 34 | EG - 4. OG | Wand |  |  | 27.2.2025 - 14:02 |  |  |  | Treppenhaus Nr. 34-EG - 4....-Wand _MaP-48_25-02-27.jpg | Treppenhaus Nr. 34-EG - 4....-Wand _MaP-48_detail_25-02-27.jpg |  | - |  | Asbest | Asbest: Widerlegt | [10 empty] | 3.OG | 275.5721 | 442.1236
MaP-49 | Einzelprobe | VM-17 | Klebstoffe | Wand |  | Treppenhaus Nr. 34 | EG - 4. OG | Wand |  |  | 27.2.2025 - 14:04 |  |  |  | Treppenhaus Nr. 34-EG - 4....-Wand _MaP-49_25-02-27.jpg | Treppenhaus Nr. 34-EG - 4....-Wand _MaP-49_detail_25-02-27.jpg |  | - |  | Asbest | Asbest: Widerlegt | [10 empty] | 3.OG | 207.5926 | 439.4882
MaP-50 | Einzelprobe | VM-2 | Putz | Decke |  | Treppenhaus Nr. 34 | EG - 4. OG | Decke |  |  | 27.2.2025 - 14:05 |  |  |  | Treppenhaus Nr. 34-EG - 4....-Decke _MaP-50_25-02-27.jpg | Treppenhaus Nr. 34-EG - 4....-Decke _MaP-50_detail_25-02-27.jpg |  | - |  | Asbest | Asbest: Widerlegt | [10 empty] | 3.OG | 244.948 | 396.9302
MaP-51 | Einzelprobe | VM-18 | (elastische) Bodenbeläge | Boden |  | Treppenhaus Nr. 34 | EG - 4. OG | Boden |  |  | 27.2.2025 - 14:10 |  |  |  | Treppenhaus Nr. 34-EG - 4....-Boden _MaP-51_25-02-27.jpg | Treppenhaus Nr. 34-EG - 4....-Boden _MaP-51_detail_25-02-27.jpg |  | - |  | Asbest | Asbest: Widerlegt | [10 empty] | 3.OG | 243.492 | 484.1217
MaP-52 | Einzelprobe | VM-2 | Putz | Decke |  | Estrich Haus 34/ 36 | 4. OG | Decke |  |  | 27.2.2025 - 14:20 |  |  |  | Estrich Haus 34- 36-4. OG -Decke _MaP-52_25-02-27.jpg | Estrich Haus 34- 36-4. OG -Decke _MaP-52_detail_25-02-27.jpg |  | - |  | Asbest | Asbest: Widerlegt | [10 empty] | 4.OG | 360.2003 | 519.5454
MaP-53 | Einzelprobe | VM-1 | Verputz | Wand |  | Estrich Haus 34/ 36 | 4. OG | Wand |  |  | 27.2.2025 - 14:21 |  |  |  | Estrich Haus 34- 36-4. OG -Wand _MaP-53_25-02-27.jpg | Estrich Haus 34- 36-4. OG -Wand _MaP-53_detail_25-02-27.jpg |  | - |  | Asbest | Asbest: Widerlegt | [10 empty] | 4.OG | 288.99 | 519.2559
MaP-54 | Einzelprobe | VM-3 | Plattenkleber | Wand |  | Küche Haus 36 | 2. OG | Wand |  |  | 27.2.2025 - 14:59 |  |  |  | Küche Haus 36-2. OG -Wand _MaP-54_25-02-27.jpg | Küche Haus 36-2. OG -Wand _MaP-54_detail_25-02-27.jpg | 6 | m² |  | Asbest | Asbest: Bestätigt | [10 empty] | 2.OG | 690.3035 | 419.4325
MaP-55 | Einzelprobe | VM-1 | Verputz | Wand |  | Küche Haus 36 | 2. OG | Wand |  |  | 27.2.2025 - 15:04 |  |  |  | Küche Haus 36-2. OG -Wand _MaP-55_25-02-27.jpg | Küche Haus 36-2. OG -Wand _MaP-55_detail_25-02-27.jpg |  | - |  | Asbest | Asbest: Widerlegt | [10 empty] | 2.OG | 620.6384 | 381.6749
MaP-56 | Einzelprobe | VM-2 | Putz | Decke |  | Küche Haus 36 | 2. OG | Decke |  |  | 27.2.2025 - 15:06 |  |  |  | Küche Haus 36-2. OG -Decke _MaP-56_25-02-27.jpg | Küche Haus 36-2. OG -Decke _MaP-56_detail_25-02-27.jpg |  | - |  | Asbest | Asbest: Widerlegt | [10 empty] | 2.OG | 645.6562 | 394.5215
MaP-57 | Einzelprobe | VM-19 | (elastische) Bodenbeläge | Boden |  | Küche Haus 36 | 2. OG | Boden |  |  | 27.2.2025 - 15:07 |  |  |  | Küche Haus 36-2. OG -Boden _MaP-57_25-02-27.jpg | Küche Haus 36-2. OG -Boden _MaP-57_detail_25-02-27.jpg |  | - |  | Asbest | Asbest: Widerlegt | [10 empty] | 2.OG | 649.0569 | 406.9232
MaP-58 | Einzelprobe | VM-29 | Plattenkleber | Wand |  | Bad Haus 36 | 2. OG | Wand |  |  | 27.2.2025 - 15:08 |  |  |  | Bad Haus 36-2. OG -Wand _MaP-58_25-02-27.jpg | Bad Haus 36-2. OG -Wand _MaP-58_detail_25-02-27.jpg |  | - |  | Asbest | Asbest: Widerlegt | [10 empty] | 2.OG | 699.8523 | 412.822
MaP-59 | Einzelprobe | VM-20 | (elastische) Bodenbeläge | Boden |  | Bad Haus 36 | 2. OG | Boden |  |  | 27.2.2025 - 15:10 |  |  |  | Bad Haus 36-2. OG -Boden _MaP-59_25-02-27.jpg | Bad Haus 36-2. OG -Boden _MaP-59_detail_25-02-27.jpg |  | - |  | Asbest | Asbest: Widerlegt | [10 empty] | 2.OG | 720.2714 | 410.4929
MaP-60 | Einzelprobe | VM-30 | Plattenkleber | Wand |  | Bad Haus 36 | 2. OG | Wand |  |  | 27.2.2025 - 15:11 |  |  |  | Bad Haus 36-2. OG -Wand _MaP-60_25-02-27.jpg | Bad Haus 36-2. OG -Wand _MaP-60_detail_25-02-27.jpg |  | - |  | Asbest | Asbest: Widerlegt | [10 empty] | 2.OG | 737.4247 | 428.1933
MaP-61 | Einzelprobe | VM-1 | Verputz | Wand |  | Bad Haus 36 | 2. OG | Wand |  |  | 27.2.2025 - 15:12 |  |  |  | Bad Haus 36-2. OG -Wand _MaP-61_25-02-27.jpg | Bad Haus 36-2. OG -Wand _MaP-61_detail_25-02-27.jpg |  | - |  | Asbest | Asbest: Widerlegt | [10 empty] | 2.OG | 740.5136 | 449.5656
MaP-62 | Einzelprobe | VM-2 | Putz | Decke |  | Bad Haus 36 | 2. OG | Decke |  |  | 27.2.2025 - 15:13 |  |  |  | Bad Haus 36-2. OG -Decke _MaP-62_25-02-27.jpg | Bad Haus 36-2. OG -Decke _MaP-62_detail_25-02-27.jpg |  | - |  | Asbest | Asbest: Widerlegt | [10 empty] | 2.OG | 720.6122 | 438.408
MaP-63 | Einzelprobe | VM-1 | Verputz | Wand |  | Gang Haus 36 | 2. OG | Wand |  |  | 27.2.2025 - 15:15 |  |  |  | Gang Haus 36-2. OG -Wand _MaP-63_25-02-27.jpg | Gang Haus 36-2. OG -Wand _MaP-63_detail_25-02-27.jpg |  | - |  | Asbest | Asbest: Widerlegt | [10 empty] | 2.OG | 687.8765 | 465.6162
MaP-64 | Einzelprobe | VM-31 | Plattenkleber | Wand |  | Gang Haus 36 | 2. OG | Wand |  |  | 27.2.2025 - 15:16 |  |  |  | Gang Haus 36-2. OG -Wand _MaP-64_25-02-27.jpg | Gang Haus 36-2. OG -Wand _MaP-64_detail_25-02-27.jpg |  | - |  | Asbest | Asbest: Widerlegt | [10 empty] | 2.OG | 707.7773 | 510.3465
MaP-65 | Einzelprobe | VM-2 | Putz | Decke |  | Gang Haus 36 | 2. OG | Decke |  |  | 27.2.2025 - 15:16 |  |  |  | Gang Haus 36-2. OG -Decke _MaP-65_25-02-27.jpg | Gang Haus 36-2. OG -Decke _MaP-65_detail_25-02-27.jpg |  | - |  | Asbest | Asbest: Widerlegt | [10 empty] | 2.OG | 685.6169 | 487.923
MaP-66 | Einzelprobe | VM-2 | Putz | Decke |  | Wohnzimmer Haus 36 | 2. OG | Decke |  |  | 27.2.2025 - 15:17 |  |  |  | Wohnzimmer Haus 36-2. OG -Decke _MaP-66_25-02-27.jpg | Wohnzimmer Haus 36-2. OG -Decke _MaP-66_detail_25-02-27.jpg |  | - |  | Asbest | Asbest: Widerlegt | [10 empty] | 2.OG | 663.226 | 579.2404
MaP-67 | Einzelprobe | VM-1 | Verputz | Wand |  | Wohnzimmer Haus 36 | 2. OG | Wand |  |  | 27.2.2025 - 15:18 |  |  |  | Wohnzimmer Haus 36-2. OG -Wand _MaP-67_25-02-27.jpg | Wohnzimmer Haus 36-2. OG -Wand _MaP-67_detail_25-02-27.jpg |  | - |  | Asbest | Asbest: Widerlegt | [10 empty] | 2.OG | 725.2437 | 555.3863
MaP-68 | Einzelprobe | VM-21 | (elastische) Bodenbeläge | Boden |  | Treppenhaus Nr. 36 | EG - 4. OG | Boden |  |  | 27.2.2025 - 15:32 |  |  |  | Treppenhaus Nr. 36-EG - 4....-Boden _MaP-68_25-02-27.jpg | Treppenhaus Nr. 36-EG - 4....-Boden _MaP-68_detail_25-02-27.jpg |  | - |  | Asbest | Asbest: Widerlegt | [10 empty] | 3.OG | 807.1931 | 477.1307
MaP-69 | Einzelprobe | VM-1 | Verputz | Wand |  | Treppenhaus Nr. 36 | EG - 4. OG | Wand |  |  | 27.2.2025 - 15:33 |  |  |  | Treppenhaus Nr. 36-EG - 4....-Wand _MaP-69_25-02-27.jpg | Treppenhaus Nr. 36-EG - 4....-Wand _MaP-69_detail_25-02-27.jpg |  | - |  | Asbest | Asbest: Widerlegt | [10 empty] | 3.OG | 817.2536 | 438.4296
MaP-70 | Einzelprobe | VM-22 | Klebstoffe | Wand |  | Treppenhaus Nr. 36 | EG - 4. OG | Wand |  |  | 27.2.2025 - 15:35 |  |  |  | Treppenhaus Nr. 36-EG - 4....-Wand _MaP-70_25-02-27.jpg | Treppenhaus Nr. 36-EG - 4....-Wand _MaP-70_detail_25-02-27.jpg |  | - |  | Asbest | Asbest: Widerlegt | [10 empty] | 3.OG | 815.1741 | 387.0955
MaP-71 | Einzelprobe | VM-2 | Putz | Decke |  | Treppenhaus Nr. 36 | EG - 4. OG | Decke |  |  | 27.2.2025 - 15:40 |  |  |  | Treppenhaus Nr. 36-EG - 4....-Decke _MaP-71_25-02-27.jpg | Treppenhaus Nr. 36-EG - 4....-Decke _MaP-71_detail_25-02-27.jpg |  | - |  | Asbest | Asbest: Widerlegt | [10 empty] | 3.OG | 766.9036 | 389.1944
MaP-72 | Einzelprobe | VM-3 | Plattenkleber | Wand |  | Küche Haus 36 | 1. OG | Wand |  |  | 27.2.2025 - 15:59 |  |  |  | Küche Haus 36-1. OG -Wand _MaP-72_25-02-27.jpg | Küche Haus 36-1. OG -Wand _MaP-72_detail_25-02-27.jpg | 5 | m² |  | Asbest | Asbest: Bestätigt | [10 empty] | 1.OG | 691.8696 | 417.0332
MaP-73 | Einzelprobe | VM-1 | Verputz | Wand |  | Küche Haus 36 | 1. OG | Wand |  |  | 27.2.2025 - 16:01 |  |  |  | Küche Haus 36-1. OG -Wand _MaP-73_25-02-27.jpg | Küche Haus 36-1. OG -Wand _MaP-73_detail_25-02-27.jpg |  | - |  | Asbest | Asbest: Widerlegt | [10 empty] | 1.OG | 632.001 | 381.6098
MaP-74 | Einzelprobe | VM-2 | Putz | Decke |  | Küche Haus 36 | 1. OG | Decke |  |  | 27.2.2025 - 16:01 |  |  |  | Küche Haus 36-1. OG -Decke _MaP-74_25-02-27.jpg | Küche Haus 36-1. OG -Decke _MaP-74_detail_25-02-27.jpg |  | - |  | Asbest | Asbest: Widerlegt | [10 empty] | 1.OG | 630.91 | 429.4062
MaP-75 | Einzelprobe | VM-28 | Plattenkleber | Wand |  | Küche / Gang Haus 36 | 2. OG | Wand |  |  | 27.2.2025 - 16:02 |  |  |  | Küche - Gang Hau...-2. OG-Wand _MaP-75_25-02-27.jpg | Küche - Gang Hau...-2. OG-Wand _MaP-75_detail_25-02-27.jpg |  | - |  | Asbest | Asbest: Widerlegt | [10 empty] | 1.OG | 711.6869 | 512.7433
MaP-76 | Einzelprobe | VM-3 | Plattenkleber | Wand |  | Bad Haus 36 | 1. OG | Wand |  |  | 27.2.2025 - 16:03 |  |  |  | Bad Haus 36-1. OG -Wand _MaP-76_25-02-27.jpg | Bad Haus 36-1. OG -Wand _MaP-76_detail_25-02-27.jpg | 11 | m² |  | Asbest | Asbest: Bestätigt | [10 empty] | 1.OG | 737.7343 | 426.1277
MaP-77 | Einzelprobe | VM-1 | Verputz | Wand |  | Bad Haus 36 | 1. OG | Wand |  |  | 27.2.2025 - 16:04 |  |  |  | Bad Haus 36-1. OG -Wand _MaP-77_25-02-27.jpg | Bad Haus 36-1. OG -Wand _MaP-77_detail_25-02-27.jpg |  | - |  | Asbest | Asbest: Widerlegt | [10 empty] | 1.OG | 739.1189 | 427.3044
MaP-78 | Einzelprobe | VM-2 | Putz | Decke |  | Bad Haus 36 | 1. OG | Decke |  |  | 27.2.2025 - 16:04 |  |  |  | Bad Haus 36-1. OG -Decke _MaP-78_25-02-27.jpg | Bad Haus 36-1. OG -Decke _MaP-78_detail_25-02-27.jpg |  | - |  | Asbest | Asbest: Widerlegt | [10 empty] | 1.OG | 725.4009 | 438.8416
MaP-79 | Einzelprobe | VM-23 | (elastische) Bodenbeläge | Boden |  | Bad Haus 36 | 1. OG | Boden |  |  | 27.2.2025 - 16:07 |  |  |  | Bad Haus 36-1. OG -Boden _MaP-79_25-02-27.jpg | Bad Haus 36-1. OG -Boden _MaP-79_detail_25-02-27.jpg |  | - |  | Asbest | Asbest: Widerlegt | [10 empty] | 1.OG | 720.5701 | 402.8262
MaP-80 | Einzelprobe | VM-2 | Putz | Decke |  | Gang Haus 36 | 1. OG | Decke |  |  | 27.2.2025 - 16:07 |  |  |  | Gang Haus 36-1. OG -Decke _MaP-80_25-02-27.jpg | Gang Haus 36-1. OG -Decke _MaP-80_detail_25-02-27.jpg |  | - |  | Asbest | Asbest: Widerlegt | [10 empty] | 1.OG | 690.5116 | 492.013
MaP-81 | Einzelprobe | VM-1 | Verputz | Wand |  | Gang Haus 36 | 1. OG | Wand |  |  | 27.2.2025 - 16:08 |  |  |  | Gang Haus 36-1. OG -Wand _MaP-81_25-02-27.jpg | Gang Haus 36-1. OG -Wand _MaP-81_detail_25-02-27.jpg |  | - |  | Asbest | Asbest: Widerlegt | [10 empty] | 1.OG | 682.2144 | 464.4561
MaP-82 | Einzelprobe | VM-1 | Verputz | Wand |  | Wohnzimmer Haus 36 | 1. OG | Wand |  |  | 27.2.2025 - 16:09 |  |  |  | Wohnzimmer Haus 36-1. OG -Wand _MaP-82_25-02-27.jpg | Wohnzimmer Haus 36-1. OG -Wand _MaP-82_detail_25-02-27.jpg |  | - |  | Asbest | Asbest: Widerlegt | [10 empty] | 1.OG | 727.3818 | 554.2003
MaP-83 | Einzelprobe | VM-2 | Putz | Decke |  | Wohnzimmer Haus 36 | 1. OG | Decke |  |  | 27.2.2025 - 16:10 |  |  |  | Wohnzimmer Haus 36-1. OG -Decke _MaP-83_25-02-27.jpg | Wohnzimmer Haus 36-1. OG -Decke _MaP-83_detail_25-02-27.jpg |  | - |  | Asbest | Asbest: Widerlegt | [10 empty] | 1.OG | 685.6053 | 567.6558
VB-1 | Visueller Befund | VM-11 | Faserzement | Elektrotableau |  | Atelier | Kellergeschoss | Wand |  |  | 27.2.2025 - 11:48 |  |  |  | Atelier -Kellerg...-Wand _VB-1_25-02-27.jpg | Atelier -Kellerg...-Wand _VB-1_detail_25-02-27.jpg |  | - |  | Asbest | Asbest: Bestätigt | [10 empty] | Kellergeschoss | 394.98 | 2304.2326
VB-2 | Visueller Befund | VM-13 | Faserzement | Elektrotableau |  | Gang | Kellergeschoss | Elektrotableau |  |  | 27.2.2025 - 12:10 |  |  |  | Gang -Kellerg...-Elektro..._VB-2_25-02-27.jpg | Gang -Kellerg...-Elektro..._VB-2_detail_25-02-27.jpg | 2 | m² |  | Asbest | Asbest: Bestätigt | 80 | % | -2.220446e-14 | % | 1.6 | m² |  |  |  |  | Kellergeschoss | 1906.0994 | 2300.407
VB-3 | Visueller Befund | VM-14 | Asbestkarton | Wand |  | Gang | Kellergeschoss | Wand |  |  | 27.2.2025 - 12:10 |  |  |  | Gang -Kellerg...-Wand _VB-3_25-02-27.jpg | Gang -Kellerg...-Wand _VB-3_detail_25-02-27.jpg | 1 | Stück |  | Asbest | Asbest: Bestätigt | [10 empty] | Kellergeschoss | 1745.856 | 2550.912