## Report
Bezeichnung Befund | Art | Verdachtsmoment | Material | Zugehöriges Bauteil | Farbe | Gebäude/Bereich | Stockwerk/Ebene | Raum/Teilbereich | Bemerkung Probe/Befund | Bemerkung Verdachtsmoment | Erfassungszeitpunkt | Probenehmer | Überblick | Detail | Dateiname Überblick | Dateiname Detail | Menge | Einheit | Mischprobe | Verdacht | Einstufung | Angenommene Trefferwahrscheinlichkeit | Einheit | Aussagesicherheit | Einheit | Risikomenge | Einheit | Begründung | Ergebnis Analytik | Bewertung | Aufgabe | Referenzkarte | X-Koordinate | Y-Koordinate
MaP-1 | Einzelprobe | VM-1 | Klebstoffe | Boden |  | Alle Schlafzimmer und Gang | DG | Boden |  |  | 26.2.2025 - 13:23 |  |  |  | Alle Schlafzimmer...-DG -Boden _MaP-1_25-02-26.jpg | Alle Schlafzimmer...-DG -Boden _MaP-1_detail_25-02-26.jpg |  | - |  | Asbest | Asbest: Widerlegt
MaP-2 | Einzelprobe | VM-2 | Putz | Decke |  | Schlafzimmer | DG | Decke |  |  | 26.2.2025 - 13:24 |  |  |  | Schlafzimmer -DG -Decke _MaP-2_25-02-26.jpg | Schlafzimmer -DG -Decke _MaP-2_detail_25-02-26.jpg |  | - |  | Asbest | Asbest: Widerlegt
MaP-3 | Einzelprobe | VM-3 | Putz | Wand |  | Schlafzimmer | DG | Wand |  |  | 26.2.2025 - 13:25 |  |  |  | Schlafzimmer -DG -Wand _MaP-3_25-02-26.jpg | Schlafzimmer -DG -Wand _MaP-3_detail_25-02-26.jpg |  | - |  | Asbest | Asbest: Widerlegt
MaP-4 | Einzelprobe | VM-4 | Putz | Wand |  | Estrich | DG | Wand |  |  | 26.2.2025 - 13:26 |  |  |  | Estrich -DG -Wand _MaP-4_25-02-26.jpg | Estrich -DG -Wand _MaP-4_detail_25-02-26.jpg |  | - |  | Asbest | Asbest: Widerlegt
MaP-5 | Einzelprobe | VM-6 | Putz | Wand |  | Gang / Treppenhaus | DG / EG | Wand |  |  | 26.2.2025 - 13:27 |  |  |  | Gang - Treppenhaus -DG - EG -Wand _MaP-5_25-02-26.jpg | Gang - Treppenhaus -DG - EG -Wand _MaP-5_detail_25-02-26.jpg |  | - |  | Asbest | Asbest: Widerlegt
MaP-6 | Einzelprobe | VM-7 | Putz | Wand |  | Gang / Treppenhaus | EG /UG | Boden |  |  | 26.2.2025 - 13:29 |  |  |  | Gang - Treppenhaus -EG -UG -Boden _MaP-6_25-02-26.jpg | Gang - Treppenhaus -EG -UG -Boden _MaP-6_detail_25-02-26.jpg |  | - |  | Asbest | Asbest: Widerlegt
MaP-7 | Einzelprobe | VM-9 | Plattenkleber | Boden |  | Küche / Gang / Treppenhaus | EG /UG | Boden |  |  | 26.2.2025 - 13:44 |  |  |  | Küche - Gang - Tr...-EG -UG -Boden _MaP-7_25-02-26.jpg | Küche - Gang - Tr...-EG -UG -Boden _MaP-7_detail_25-02-26.jpg |  | - |  | Asbest | Asbest: Widerlegt
MaP-8 | Einzelprobe | VM-10 | Plattenkleber | Wand |  | Bad | EG | Wand |  |  | 26.2.2025 - 13:49 |  |  |  | Bad -EG -Wand _MaP-8_25-02-26.jpg | Bad -EG -Wand _MaP-8_detail_25-02-26.jpg |  | - |  | Asbest | Asbest: Widerlegt
MaP-9 | Einzelprobe | VM-11 | Plattenkleber | Boden |  | Bad | EG | Boden |  |  | 26.2.2025 - 13:50 |  |  |  | Bad -EG -Boden _MaP-9_25-02-26.jpg | Bad -EG -Boden _MaP-9_detail_25-02-26.jpg |  | - |  | Asbest | Asbest: Widerlegt
MaP-10 | Einzelprobe | VM-12 | Putz | Wand |  | Bad | EG | Wand |  |  | 26.2.2025 - 13:50 |  |  |  | Bad -EG -Wand _MaP-10_25-02-26.jpg | Bad -EG -Wand _MaP-10_detail_25-02-26.jpg |  | - |  | Asbest | Asbest: Widerlegt
MaP-11 | Einzelprobe | VM-13 | Putz | Decke |  | Bad | EG | Decke |  |  | 26.2.2025 - 13:51 |  |  |  | Bad -EG -Decke _MaP-11_25-02-26.jpg | Bad -EG -Decke _MaP-11_detail_25-02-26.jpg |  | - |  | Asbest | Asbest: Widerlegt
MaP-12 | Einzelprobe | VM-14 | Putz | Wand |  | Schlafzimmer | EG | Wand |  |  | 26.2.2025 - 14:02 |  |  |  | Schlafzimmer -EG -Wand _MaP-12_25-02-26.jpg | Schlafzimmer -EG -Wand _MaP-12_detail_25-02-26.jpg |  | - |  | Asbest | Asbest: Widerlegt
MaP-13 | Einzelprobe | VM-15 | Putz | Decke |  | Schlafzimmer | EG | Decke |  |  | 26.2.2025 - 14:03 |  |  |  | Schlafzimmer -EG -Decke _MaP-13_25-02-26.jpg | Schlafzimmer -EG -Decke _MaP-13_detail_25-02-26.jpg |  | - |  | Asbest | Asbest: Widerlegt
MaP-14 | Einzelprobe | VM-16 | Klebstoffe | Boden |  | Alle Schlafzimmer / Wohnzimmer | EG | Boden |  |  | 26.2.2025 - 14:03 |  |  |  | Alle Schlafzimmer...-EG -Boden _MaP-14_25-02-26.jpg | Alle Schlafzimmer...-EG -Boden _MaP-14_detail_25-02-26.jpg |  | - |  | Asbest | Asbest: Widerlegt
MaP-15 | Einzelprobe | VM-17 | Putz | Wand |  | Küche | EG | Wand |  |  | 26.2.2025 - 14:09 |  |  |  | Küche -EG -Wand _MaP-15_25-02-26.jpg | Küche -EG -Wand _MaP-15_detail_25-02-26.jpg |  | - |  | Asbest | Asbest: Widerlegt
MaP-16 | Einzelprobe | VM-18 | Putz | Decke |  | Küche | EG | Decke |  |  | 26.2.2025 - 14:10 |  |  |  | Küche -EG -Decke _MaP-16_25-02-26.jpg | Küche -EG -Decke _MaP-16_detail_25-02-26.jpg |  | - |  | Asbest | Asbest: Widerlegt
MaP-17 | Einzelprobe | VM-19 | Plattenkleber | Wand |  | Küche | EG | Wand |  |  | 26.2.2025 - 14:11 |  |  |  | Küche -EG -Wand _MaP-17_25-02-26.jpg | Küche -EG -Wand _MaP-17_detail_25-02-26.jpg |  | - |  | Asbest | Asbest: Widerlegt
MaP-18 | Einzelprobe | VM-20 | Putz | Decke |  | Wohnzimmer | EG | Decke |  |  | 26.2.2025 - 14:15 |  |  |  | Wohnzimmer -EG -Decke _MaP-18_25-02-26.jpg | Wohnzimmer -EG -Decke _MaP-18_detail_25-02-26.jpg |  | - |  | Asbest | Asbest: Widerlegt
MaP-19 | Einzelprobe | VM-23 | Spachtelmasse | Rohrbandagen |  | Heizraum / Naturkeller | UH | Wand |  |  | 26.2.2025 - 14:31 |  |  |  | Heizraum - Naturk...-UH -Wand _MaP-19_25-02-26.jpg | Heizraum - Naturk...-UH -Wand _MaP-19_detail_25-02-26.jpg |  | - |  | Asbest | Asbest: Widerlegt
MaP-20 | Einzelprobe | VM-24 | Putz | Wand |  | Gang / Treppenhaus / Naturkeller | UG | Wand |  |  | 26.2.2025 - 14:34 |  |  |  | Gang - Treppenhau...-UG -Wand _MaP-20_25-02-26.jpg | Gang - Treppenhau...-UG -Wand _MaP-20_detail_25-02-26.jpg |  | - |  | Asbest | Asbest: Widerlegt
MaP-21 | Einzelprobe | VM-26 | Putz | Fassade | [6 empty] | 26.2.2025 - 16:19 | [6 empty] | - |  | Asbest | Asbest: Widerlegt
VB-1 | Visueller Befund | VM-5 | Faserzement | Eternitrohr |  | Ganzes Haus | DG/ EG / UG | Wand |  |  | 26.2.2025 - 13:27 |  |  |  | Ganzes Haus -DG- EG ...-Wand _VB-1_25-02-26.jpg | Ganzes Haus -DG- EG ...-Wand _VB-1_detail_25-02-26.jpg | 15 | m |  | Asbest | Asbest: Ungeklärt | 80 | % | -2.220446e-14 | % | 12 | m
VB-2 | Visueller Befund | VM-8 | Faserzement | Unterdach |  | Gesammtes Unterdach | DG | Decke |  |  | 26.2.2025 - 13:29 |  |  |  | Gesammtes Unterdach -DG -Decke _VB-2_25-02-26.jpg | Gesammtes Unterdach -DG -Decke _VB-2_detail_25-02-26.jpg |  | - |  | Asbest | Asbest: Widerlegt
VB-3 | Visueller Befund | VM-21 | Faserzement | Elektrotableau |  | Heizraum | UG | Wand |  |  | 26.2.2025 - 14:25 |  |  |  | Heizraum -UG -Wand _VB-3_25-02-26.jpg | Heizraum -UG -Wand _VB-3_detail_25-02-26.jpg |  | - |  | Asbest | Asbest: Bestätigt
VB-4 | Visueller Befund | VM-22 | Asbestkarton | Rauchrohr |  | Heizraum | UG | Wand |  |  | 26.2.2025 - 14:26 |  |  |  | Heizraum -UG -Wand _VB-4_25-02-26.jpg | Heizraum -UG -Wand _VB-4_detail_25-02-26.jpg |  | - |  | Asbest | Asbest: Bestätigt
VB-5 | Visueller Befund | VM-25 | Faserzement | Türe |  | Garage | UG | Türe |  |  | 26.2.2025 - 14:45 |  |  |  | Garage -UG -Türe _VB-5_25-02-26.jpg | Garage -UG -Türe _VB-5_detail_25-02-26.jpg |  | - |  | Asbest | Asbest: Bestätigt