## Report
Bezeichnung Befund | Art | Verdachtsmoment | Material | Zugehöriges Bauteil | Farbe | Gebäude/Bereich | Stockwerk/Ebene | Raum/Teilbereich | Bemerkung Probe/Befund | Bemerkung Verdachtsmoment | Erfassungszeitpunkt | Probenehmer | Überblick | Detail | Dateiname Überblick | Dateiname Detail | Menge | Einheit | Mischprobe | Verdacht | Einstufung | Angenommene Trefferwahrscheinlichkeit | Einheit | Aussagesicherheit | Einheit | Risikomenge | Einheit | Begründung | Ergebnis Analytik | Bewertung | Aufgabe | Referenzkarte | X-Koordinate | Y-Koordinate
MaP-1 | Einzelprobe | VM-1 | Plattenkleber | Boden |  | Bad | OG | Boden |  |  | 25.11.2024 - 13:49 | Claudio Tavella |  |  | Bad -OG-Boden _MaP-1_24-11-25.jpg | Bad -OG-Boden _MaP-1_detail_24-11-25.jpg |  | - |  | Asbest | Asbest: Widerlegt | [10 empty] | OG | 395.76 | 286.112
MaP-2 | Einzelprobe | VM-2 | Plattenkleber | Wand |  | Bad | OG | Wand |  |  | 25.11.2024 - 13:51 | Claudio Tavella |  |  | Bad -OG-Wand _MaP-2_24-11-25.jpg | Bad -OG-Wand _MaP-2_detail_24-11-25.jpg |  | - |  | Asbest | Asbest: Bestätigt | [10 empty] | OG | 371.28 | 248.032
MaP-3 | Einzelprobe | VM-3 | Pattenkleber | Wand |  | WC / Dusche | OG | Wand |  |  | 25.11.2024 - 13:52 | Claudio Tavella |  |  | WC - Dusche -OG-Wand _MaP-3_24-11-25.jpg | WC - Dusche -OG-Wand _MaP-3_detail_24-11-25.jpg |  | - |  | Asbest | Asbest: Bestätigt | [10 empty] | OG | 366.384 | 348.128
MaP-4 | Einzelprobe | VM-4 | plattenkleber | Boden |  | WC / Dusche | OG | Boden |  |  | 27.11.2024 - 14:17 | Claudio Tavella |  |  | WC - Dusche -OG -Boden _MaP-4_24-11-27.jpg | WC - Dusche -OG -Boden _MaP-4_detail_24-11-27.jpg |  | - |  | Asbest | Asbest: Bestätigt | [10 empty] | OG | 369.648 | 370.976
MaP-5 | Einzelprobe | VM-5 | Putz | Wand |  | WC / Dusche | OG | Wand |  |  | 27.11.2024 - 14:18 | Claudio Tavella |  |  | WC - Dusche -OG -Wand _MaP-5_24-11-27.jpg | WC - Dusche -OG -Wand _MaP-5_detail_24-11-27.jpg |  | - |  | Asbest | Asbest: Widerlegt | [10 empty] | OG | 389.776 | 392.192
MaP-6 | Einzelprobe | VM-6 | Plattenkleber | Wand |  | Küche | OG | Wand |  |  | 29.11.2024 - 12:29 | Claudio Tavella |  |  | Küche -OG -Wand _MaP-6_24-11-29.jpg | Küche -OG -Wand _MaP-6_detail_24-11-29.jpg |  | - |  | Asbest | Asbest: Widerlegt | [10 empty] | OG | 205.36 | 382.9753
MaP-7 | Einzelprobe | VM-7 | Plattenkleber | Boden |  | Küche | OG | Boden |  |  | 29.11.2024 - 12:30 | Claudio Tavella |  |  | Küche -OG -Boden _MaP-7_24-11-29.jpg | Küche -OG -Boden _MaP-7_detail_24-11-29.jpg |  | - |  | Asbest | Asbest: Widerlegt | [10 empty] | OG | 238.4314 | 394.4632
MaP-8 | Einzelprobe | VM-8 | Putz | Wand |  | Küche | OG | Wand |  |  | 29.11.2024 - 12:31 | Claudio Tavella |  |  | Küche -OG -Wand _MaP-8_24-11-29.jpg | Küche -OG -Wand _MaP-8_detail_24-11-29.jpg |  | - |  | Asbest | Asbest: Widerlegt | [10 empty] | OG | 161.8029 | 397.1716
MaP-9 | Einzelprobe | VM-9 | Putz | Decke |  | Küche | OG | Decke |  |  | 29.11.2024 - 12:32 | Claudio Tavella |  |  | Küche -OG -Decke _MaP-9_24-11-29.jpg | Küche -OG -Decke _MaP-9_detail_24-11-29.jpg |  | - |  | Asbest | Asbest: Widerlegt | [10 empty] | OG | 198.9556 | 413.8524
MaP-10 | Einzelprobe | VM-10 | Putz | Wand |  | Wohnzimmer / Schlafzimmer | OG | Wand |  |  | 29.11.2024 - 12:33 | Claudio Tavella |  |  | Wohnzimmer - Schl...-OG-Wand _MaP-10_24-11-29.jpg | Wohnzimmer - Schl...-OG-Wand _MaP-10_detail_24-11-29.jpg |  | - |  | Asbest | Asbest: Widerlegt | [10 empty] | OG | 182.512 | 461.824
MaP-11 | Einzelprobe | VM-11 | Putz | Decke |  | Wohnzimmer / Schlafzimmer | OG | Decke |  |  | 29.11.2024 - 12:34 | Claudio Tavella |  |  | Wohnzimmer - Schl...-OG-Decke _MaP-11_24-11-29.jpg | Wohnzimmer - Schl...-OG-Decke _MaP-11_detail_24-11-29.jpg |  | - |  | Asbest | Asbest: Widerlegt | [10 empty] | OG | 267.376 | 513.504
MaP-12 | Einzelprobe | VM-12 | Teppichkleber | Boden |  | Wohnzimmer / Schlafzimmer | OG | Boden |  |  | 29.11.2024 - 12:35 | Claudio Tavella |  |  | Wohnzimmer - Schl...-OG-Boden _MaP-12_24-11-29.jpg | Wohnzimmer - Schl...-OG-Boden _MaP-12_detail_24-11-29.jpg |  | - |  | Asbest | Asbest: Widerlegt | [10 empty] | OG | 269.0267 | 395.8533
MaP-13 | Einzelprobe | VM-13 | Putz | Wand |  | Gang | OG | Wand |  |  | 29.11.2024 - 12:36 | Claudio Tavella |  |  | Gang -OG-Wand _MaP-13_24-11-29.jpg | Gang -OG-Wand _MaP-13_detail_24-11-29.jpg |  | - |  | Asbest | Asbest: Widerlegt | [10 empty] | OG | 351.152 | 238.784
MaP-14 | Einzelprobe | VM-14 | Putz | Decke |  | Gang | OG | Decke |  |  | 29.11.2024 - 12:37 | Claudio Tavella |  |  | Gang -OG-Decke _MaP-14_24-11-29.jpg | Gang -OG-Decke _MaP-14_detail_24-11-29.jpg |  | - |  | Asbest | Asbest: Widerlegt | [10 empty] | OG | 308.72 | 283.936
MaP-15 | Einzelprobe | VM-15 | Putz | Decke |  | WC / Dusche | OG | Decke |  |  | 29.11.2024 - 12:38 | Claudio Tavella |  |  | WC - Dusche -OG-Decke_MaP-15_24-11-29.jpg | WC - Dusche -OG-Decke_MaP-15_detail_24-11-29.jpg |  | - |  | Asbest | Asbest: Widerlegt | [10 empty] | OG | 377.264 | 374.784
MaP-16 | Einzelprobe | VM-16 | Putz | Decke |  | Bad | OG | Decke |  |  | 29.11.2024 - 12:39 | Claudio Tavella |  |  | Bad -OG-Decke _MaP-16_24-11-29.jpg | Bad -OG-Decke _MaP-16_detail_24-11-29.jpg |  | - |  | Asbest | Asbest: Widerlegt | [10 empty] | OG | 380.528 | 300.8
KP-1 | Einzelprobe | VM-17 | Asbestfasern | Ablage Küche |  | Küche | OG | Ablage Küche |  |  | 29.11.2024 - 12:41 | Claudio Tavella |  |  | Küche -OG -Ablage ..._KP-1_24-11-29.jpg | Küche -OG -Ablage ..._KP-1_detail_24-11-29.jpg |  | - |  | Asbest | Asbest: Widerlegt | [10 empty] | OG | 171.1821 | 393.0061
KP-2 | Einzelprobe | VM-18 | Asbestfasern | Spühlkastendeckel |  | Schlafzimmer | OG | WC Deckel |  |  | 29.11.2024 - 12:45 | Claudio Tavella |  |  | Schlafzimmer -OG-WC Deckel _KP-2_24-11-29.jpg | Schlafzimmer -OG-WC Deckel _KP-2_detail_24-11-29.jpg |  | - |  | Asbest | Asbest: Widerlegt | [10 empty] | OG | 265.744 | 328.544
KP-3 | Einzelprobe | VM-19 | Asbestfasern | Ablage Cheminée |  | Wohnzimmer | OG | Ablage Cheminée |  |  | 29.11.2024 - 12:47 | Claudio Tavella |  |  | Wohnzimmer -OG-Ablage ..._KP-3_24-11-29.jpg | Wohnzimmer -OG-Ablage ..._KP-3_detail_24-11-29.jpg |  | - |  | Asbest | Asbest: Widerlegt | [10 empty] | OG | 394.672 | 561.376
KP-4 | Einzelprobe | VM-20 | Asbestfasern | Fenstersimms |  | Schlafzimmer | OG | Fenstersimms |  |  | 29.11.2024 - 12:49 | Claudio Tavella |  |  | Schlafzimmer -OG-Fenster..._KP-4_24-11-29.jpg | Schlafzimmer -OG-Fenster..._KP-4_detail_24-11-29.jpg |  | - |  | Asbest | Asbest: Widerlegt | [10 empty] | OG | 163.472 | 262.176
KP-5 | Einzelprobe | VM-21 | Asbestfasern | Tumbler |  | Gang | OG | Ablage Tumbler |  |  | 29.11.2024 - 12:51 | Claudio Tavella |  |  | Gang -OG-Ablage ..._KP-5_24-11-29.jpg | Gang -OG-Ablage ..._KP-5_detail_24-11-29.jpg |  | - |  | Asbest | Asbest: Widerlegt | [10 empty] | OG | 316.88 | 386.208