## Report
Bezeichnung Befund | Art | Verdachtsmoment | Material | Zugehöriges Bauteil | Farbe | Gebäude/Bereich | Stockwerk/Ebene | Raum/Teilbereich | Bemerkung Probe/Befund | Bemerkung Verdachtsmoment | Erfassungszeitpunkt | Probenehmer | Überblick | Detail | Dateiname Überblick | Dateiname Detail | Menge | Einheit | Mischprobe | Verdacht | Einstufung | Angenommene Trefferwahrscheinlichkeit | Einheit | Aussagesicherheit | Einheit | Risikomenge | Einheit | Begründung | Ergebnis Analytik | Bewertung | Aufgabe | Referenzkarte | X-Koordinate | Y-Koordinate
MaP-1 | Einzelprobe | VM-1 | Putz | Wand |  | Estrich | DG | Wand |  |  | 10.2.2025 - 11:23 |  |  |  | Estrich -DG -Wand _MaP-1_25-02-10.jpg | Estrich -DG -Wand _MaP-1_detail_25-02-10.jpg |  | - |  | Asbest | Asbest: Widerlegt
MaP-2 | Einzelprobe | VM-2 | Plattenkleber | Boden |  | Küche | OG | Boden |  |  | 10.2.2025 - 11:32 |  |  |  | Küche -OG -Boden _MaP-2_25-02-10.jpg | Küche -OG -Boden _MaP-2_detail_25-02-10.jpg | 15 | m² |  | Asbest | Asbest: Bestätigt
MaP-3 | Einzelprobe | VM-3 | Plattenkleber | Wand |  | Küche | OG | Wand |  |  | 10.2.2025 - 11:33 |  |  |  | Küche -OG -Wand _MaP-3_25-02-10.jpg | Küche -OG -Wand _MaP-3_detail_25-02-10.jpg |  | - |  | Asbest | Asbest: Widerlegt
MaP-4 | Einzelprobe | VM-4 | Putz | Decke |  | Küche | OG | Decke |  |  | 10.2.2025 - 11:34 |  |  |  | Küche -OG -Decke _MaP-4_25-02-10.jpg | Küche -OG -Decke _MaP-4_detail_25-02-10.jpg | 15 | m² |  | Asbest | Asbest: Bestätigt | 80 | % | 82.94785 | % | 2.046258 | m²
MaP-5 | Einzelprobe | VM-5 | Plattenkleber | Wand |  | Bad | OG | Wand |  |  | 10.2.2025 - 11:35 |  |  |  | Bad -OG -Wand _MaP-5_25-02-10.jpg | Bad -OG -Wand _MaP-5_detail_25-02-10.jpg |  | - |  | Asbest | Asbest: Widerlegt
MaP-6 | Einzelprobe | VM-6 | Plattenkleber | Boden |  | Bad | OG | Boden |  |  | 10.2.2025 - 11:35 |  |  |  | Bad -OG -Boden _MaP-6_25-02-10.jpg | Bad -OG -Boden _MaP-6_detail_25-02-10.jpg | 8 | m² |  | Asbest | Asbest: Bestätigt
MaP-7 | Einzelprobe | VM-7 | Putz | Decke |  | Bad | OG | Decke |  |  | 10.2.2025 - 11:36 |  |  |  | Bad -OG -Decke _MaP-7_25-02-10.jpg | Bad -OG -Decke _MaP-7_detail_25-02-10.jpg | 8 | m² |  | Asbest | Asbest: Bestätigt | 80 | % | 84.05 | % | 1.0208 | m²
MaP-8 | Einzelprobe | VM-8 | Faserzement geklebt | Wand |  | Wohnzimmer | OG | Wand |  |  | 10.2.2025 - 11:38 |  |  |  | Wohnzimmer -OG -Wand _MaP-8_25-02-10.jpg | Wohnzimmer -OG -Wand _MaP-8_detail_25-02-10.jpg | 2 | m² |  | Asbest | Asbest: Bestätigt | 80 | % | 88.2 | % | 0.1888 | m²
MaP-9 | Einzelprobe | VM-9 | Plattenkleber | Wand / Boden |  | Wohnzimmer | OG | Kachelofen |  |  | 10.2.2025 - 11:39 |  |  |  | Wohnzimmer -OG -Kachelo..._MaP-9_25-02-10.jpg | Wohnzimmer -OG -Kachelo..._MaP-9_detail_25-02-10.jpg |  | - |  | Asbest | Asbest: Widerlegt
MaP-10 | Einzelprobe | VM-18 | Plattenkleber | Wand |  | Wohnzimmer | EG | Kachelofen |  |  | 10.2.2025 - 12:04 |  |  |  | Wohnzimmer -EG -Kachelo..._MaP-10_25-02-10.jpg | Wohnzimmer -EG -Kachelo..._MaP-10_detail_25-02-10.jpg |  | - |  | Asbest | Asbest: Widerlegt
MaP-11 | Einzelprobe | VM-11 | Putzen | Wand |  | Gang | EG | Wand |  |  | 10.2.2025 - 12:06 |  |  |  | Gang -EG -Wand _MaP-11_25-02-10.jpg | Gang -EG -Wand _MaP-11_detail_25-02-10.jpg |  | - |  | Asbest | Asbest: Widerlegt
MaP-12 | Einzelprobe | VM-12 | Putz | Decke |  | Gang | EG | Decke |  |  | 10.2.2025 - 12:06 |  |  |  | Gang -EG -Decke _MaP-12_25-02-10.jpg | Gang -EG -Decke _MaP-12_detail_25-02-10.jpg |  | - |  | Asbest | Asbest: Widerlegt
MaP-13 | Einzelprobe | VM-13 | Plattenkleber | Boden |  | Gang /Küche | EG | Boden |  |  | 10.2.2025 - 12:09 |  |  |  | Gang -Küche -EG -Boden _MaP-13_25-02-10.jpg | Gang -Küche -EG -Boden _MaP-13_detail_25-02-10.jpg |  | - |  | Asbest | Asbest: Widerlegt
MaP-14 | Einzelprobe | VM-14 | Plattenkleber | Wand |  | Küche | EG | Wand |  |  | 10.2.2025 - 12:10 |  |  |  | Küche -EG -Wand _MaP-14_25-02-10.jpg | Küche -EG -Wand _MaP-14_detail_25-02-10.jpg |  | - |  | Asbest | Asbest: Widerlegt
MaP-15 | Einzelprobe | VM-15 | Putz | Decke |  | Küche | EG | Decke |  |  | 10.2.2025 - 12:12 |  |  |  | Küche -EG -Decke _MaP-15_25-02-10.jpg | Küche -EG -Decke _MaP-15_detail_25-02-10.jpg |  | - |  | Asbest | Asbest: Widerlegt
MaP-16 | Einzelprobe | VM-16 | Putz | Wand |  | Fassade | EG / OG / DG | Wand |  |  | 10.2.2025 - 12:31 |  |  |  | Fassade -EG - OG...-Wand _MaP-16_25-02-10.jpg | Fassade -EG - OG...-Wand _MaP-16_detail_25-02-10.jpg |  | - |  | Asbest | Asbest: Widerlegt
MaP-17 | Einzelprobe | VM-17 | Putz | Wand |  | Fassade | EG / OG / DG | Wand |  |  | 10.2.2025 - 12:32 |  |  |  | Fassade -EG - OG...-Wand _MaP-17_25-02-10.jpg | Fassade -EG - OG...-Wand _MaP-17_detail_25-02-10.jpg |  | - |  | Asbest | Asbest: Widerlegt
VB-1 | Visueller Befund | VM-10 | Asbestkarton | Wand |  | Elektotableau | OG | Wand |  |  | 10.2.2025 - 11:42 |  |  |  | Elektotableau -OG -Wand _VB-1_25-02-10.jpg | Elektotableau -OG -Wand _VB-1_detail_25-02-10.jpg | 1 | m² |  | Asbest | Asbest: Bestätigt