## Report
Bezeichnung Befund | Art | Verdachtsmoment | Material | Zugehöriges Bauteil | Farbe | Gebäude/Bereich | Stockwerk/Ebene | Raum/Teilbereich | Bemerkung Probe/Befund | Bemerkung Verdachtsmoment | Erfassungszeitpunkt | Probenehmer | Überblick | Detail | Dateiname Überblick | Dateiname Detail | Menge | Einheit | Mischprobe | Verdacht | Einstufung | Angenommene Trefferwahrscheinlichkeit | Einheit | Aussagesicherheit | Einheit | Risikomenge | Einheit | Begründung | Ergebnis Analytik | Bewertung | Aufgabe | Referenzkarte | X-Koordinate | Y-Koordinate
MaP-1 | Einzelprobe | VM-1 | Fliesenkleber | Wand | grün | 74 rechts | EG | Bad |  |  | 25.2.2025 - 08:28 |  |  |  | 74 rechts-EG-Bad_MaP-1_25-02-25.jpg | 74 rechts-EG-Bad_MaP-1_detail_25-02-25.jpg |  | - |  | Asbest | Asbest: Bestätigt | [10 empty] | B.1 EG | 360.014 | 358.0661
MaP-2 | Einzelprobe | VM-2 | Verputz | Wand | weiss | 74 rechts | EG | Bad |  |  | 25.2.2025 - 08:48 |  |  |  | 74 rechts-EG-Bad_MaP-2_25-02-25.jpg | 74 rechts-EG-Bad_MaP-2_detail_25-02-25.jpg |  | - |  | Asbest | Asbest: Widerlegt | [10 empty] | B.1 EG | 382.8946 | 315.0596
MaP-3 | Einzelprobe | VM-3 | Fliesenkleber | Boden | grün | 74 rechts | EG | Bad |  |  | 25.2.2025 - 08:49 |  |  |  | 74 rechts-EG-Bad_MaP-3_25-02-25.jpg | 74 rechts-EG-Bad_MaP-3_detail_25-02-25.jpg |  | - |  | Asbest | Asbest: Bestätigt | [10 empty] | B.1 EG | 372.8487 | 330.439
MaP-4 | Einzelprobe | VM-4 | Verputz | Decke | weiss | 74 rechts | EG | Bad |  |  | 25.2.2025 - 08:51 |  |  |  | 74 rechts-EG-Bad_MaP-4_25-02-25.jpg | 74 rechts-EG-Bad_MaP-4_detail_25-02-25.jpg |  | - |  | Asbest | Asbest: Widerlegt | [10 empty] | B.1 EG | 376.4472 | 329.638
MaP-5 | Einzelprobe | VM-5 | Fliesenkleber | Küchenrückwand | braun | 74 rechts | EG | Küche |  |  | 25.2.2025 - 08:53 |  |  |  | 74 rechts-EG-Küche_MaP-5_25-02-25.jpg | 74 rechts-EG-Küche_MaP-5_detail_25-02-25.jpg |  | - |  | Asbest | Asbest: Bestätigt | [10 empty] | B.1 EG | 345.9653 | 330.1875
MaP-6 | Einzelprobe | VM-4 | Verputz | Decke | weiss | 74 rechts | EG | Küche |  |  | 25.2.2025 - 08:55 |  |  |  | 74 rechts-EG-Küche_MaP-6_25-02-25.jpg | 74 rechts-EG-Küche_MaP-6_detail_25-02-25.jpg |  | - |  | Asbest | Asbest: Widerlegt | [10 empty] | B.1 EG | 316.6282 | 298.0636
MaP-7 | Einzelprobe | VM-50 | Verputz | Wand |  | 74 | EG | Küche |  |  | 25.2.2025 - 08:57 |  |  |  | 74-EG-Küche_MaP-7_25-02-25.jpg | 74-EG-Küche_MaP-7_detail_25-02-25.jpg |  | - |  | Asbest | Asbest: Bestätigt | [10 empty] | B.1 EG | 286.1756 | 321.2471
MaP-8 | Einzelprobe | VM-7 | (elastische) Bodenbeläge inkl. Kleber |  | weiss/grau | 74 rechts | EG | Küche |  |  | 25.2.2025 - 08:58 |  |  |  | 74 rechts-EG-Küche_MaP-8_25-02-25.jpg | 74 rechts-EG-Küche_MaP-8_detail_25-02-25.jpg |  | - |  | Asbest | Asbest: Bestätigt | [10 empty] | B.1 EG | 299.6105 | 355.6203
MaP-9 | Einzelprobe | VM-2 | Verputz | Wand | weiss | 74 rechts | EG | Wohnzimmer |  |  | 25.2.2025 - 09:03 |  |  |  | 74 rechts-EG-Wohnzim..._MaP-9_25-02-25.jpg | 74 rechts-EG-Wohnzim..._MaP-9_detail_25-02-25.jpg |  | - |  | Asbest | Asbest: Widerlegt | [10 empty] | B.1 EG | 197.4339 | 393.916
MaP-10 | Einzelprobe | VM-8 | (elastische) Bodenbeläge inkl. Kleber |  | beige | 74 rechts | EG | Wohnzimmer/ Zimmer /Gang |  |  | 25.2.2025 - 09:04 |  |  |  | 74 rechts-EG-Wohnzim..._MaP-10_25-02-25.jpg | 74 rechts-EG-Wohnzim..._MaP-10_detail_25-02-25.jpg |  | - |  | Asbest | Asbest: Widerlegt | [10 empty] | B.1 EG
MaP-11 | Einzelprobe | VM-4 | Verputz | Decke | weiss | 74 rechts | EG | Wohnzimmer/ Zimmer /Gang |  |  | 25.2.2025 - 09:07 |  |  |  | 74 rechts-EG-Wohnzim..._MaP-11_25-02-25.jpg | 74 rechts-EG-Wohnzim..._MaP-11_detail_25-02-25.jpg |  | - |  | Asbest | Asbest: Widerlegt | [10 empty] | B.1 EG
MaP-12 | Einzelprobe | VM-2 | Verputz | Wand | weiss | 74 rechts | EG | Gang |  |  | 25.2.2025 - 09:09 |  |  |  | 74 rechts-EG-Gang_MaP-12_25-02-25.jpg | 74 rechts-EG-Gang_MaP-12_detail_25-02-25.jpg |  | - |  | Asbest | Asbest: Widerlegt | [10 empty] | B.1 EG | 287.1628 | 384.8674
MaP-13 | Einzelprobe | VM-4 | Verputz | Decke | weiss | 74 rechts | EG | Gang |  |  | 25.2.2025 - 09:10 |  |  |  | 74 rechts-EG-Gang_MaP-13_25-02-25.jpg | 74 rechts-EG-Gang_MaP-13_detail_25-02-25.jpg |  | - |  | Asbest | Asbest: Widerlegt | [10 empty] | B.1 EG | 328.8269 | 377.7414
MaP-14 | Einzelprobe | VM-9 | Verputz | Balkonnische | orange | 74 rechts | EG | Balkon |  |  | 25.2.2025 - 09:19 |  |  |  | 74 rechts-EG-Balkon_MaP-14_25-02-25.jpg | 74 rechts-EG-Balkon_MaP-14_detail_25-02-25.jpg |  | - |  | Asbest | Asbest: Widerlegt | [10 empty] | B.1 EG | 300.982 | 250.6727
MaP-15 | Einzelprobe | VM-10 | Verputz | Fassade | orange | 74 rechts | EG | Fassade |  |  | 25.2.2025 - 09:21 |  |  |  | 74 rechts-EG-Fassade_MaP-15_25-02-25.jpg | 74 rechts-EG-Fassade_MaP-15_detail_25-02-25.jpg |  | - |  | Asbest | Asbest: Widerlegt | [10 empty] | B.1 EG | 200.5764 | 244.341
VB-2 | Einzelprobe | VM-11 | FL-Leuchte |  |  | alle Wohnungen | jede Küche |  |  |  | 25.2.2025 - 09:26 |  |  |  | alle Wohnungen-jede Küche-_VB-2_25-02-25.jpg | alle Wohnungen-jede Küche-_VB-2_detail_25-02-25.jpg |  | - |  | PCB Quecksilber | PCB: Ungeklärt Quecksilber: Ungeklärt | [10 empty] | B.1 EG | 319.5139 | 322.3055
VB-1 | Einzelprobe | VM-12 | Brandschutzplatte | Herd |  | alte Herde | jede Küche |  |  |  | 25.2.2025 - 09:30 |  |  |  | alte Herde-jede Küche-_VB-1_25-02-25.jpg | alte Herde-jede Küche-_VB-1_detail_25-02-25.jpg |  | - |  | Asbest | Asbest: Ungeklärt | [10 empty] | B.1 EG | 338.6978 | 296.718
Map-16 | Einzelprobe | VM-13 | Bodenanstrich |  | grau | 74 rechts | EG | Balkon |  |  | 25.2.2025 - 09:35 |  |  |  | 74 rechts-EG-Balkon_Map-16_25-02-25.jpg | 74 rechts-EG-Balkon_Map-16_detail_25-02-25.jpg |  | - |  | PCB | PCB: Widerlegt | [10 empty] | B.1 EG
MaP-17 | Einzelprobe | VM-5 | Fliesenkleber | Küchenrückwand | braun | 74 links | EG | Küche |  |  | 25.2.2025 - 09:48 |  |  |  | 74 links-EG-Küche _MaP-17_25-02-25.jpg | 74 links-EG-Küche _MaP-17_detail_25-02-25.jpg |  | - |  | Asbest | Asbest: Bestätigt | [10 empty] | B.1 EG | 467.9328 | 363.5886
MaP-18 | Einzelprobe | VM-14 | (elastische) Bodenbeläge inkl. Kleber | Küchenboden | beige | 74 links | EG | Küche |  |  | 25.2.2025 - 09:51 |  |  |  | 74 links-EG-Küche _MaP-18_25-02-25.jpg | 74 links-EG-Küche _MaP-18_detail_25-02-25.jpg |  | - |  | Asbest | Asbest: Bestätigt | [10 empty] | B.1 EG | 498.2726 | 354.2525
VB-3 | Einzelprobe | VM-15 | Antidröhnbelag | Spühlbecken | schwarz | Spühlbecken | jede Küche |  |  |  | 25.2.2025 - 09:54 |  |  |  | Spühlbecken-jede Küche-_VB-3_25-02-25.jpg | Spühlbecken-jede Küche-_VB-3_detail_25-02-25.jpg |  | - |  | PAK | PAK: Bestätigt
MaP-19 | Einzelprobe | VM-2 | Verputz | Wand | weiss | 74 links | EG | Küche |  |  | 25.2.2025 - 09:59 |  |  |  | 74 links-EG-Küche _MaP-19_25-02-25.jpg | 74 links-EG-Küche _MaP-19_detail_25-02-25.jpg |  | - |  | Asbest | Asbest: Widerlegt | [10 empty] | B.1 EG | 506.7497 | 331.7276
MaP-20 | Einzelprobe | VM-4 | Verputz | Decke | weiss | 74 links | EG | Küche |  |  | 25.2.2025 - 10:01 |  |  |  | 74 links-EG-Küche _MaP-20_25-02-25.jpg | 74 links-EG-Küche _MaP-20_detail_25-02-25.jpg |  | - |  | Asbest | Asbest: Widerlegt | [10 empty] | B.1 EG | 498.9613 | 302.8858
MaP-21 | Einzelprobe | VM-1 | Fliesenkleber | Wand | grün | 74 links | EG | Bad |  |  | 25.2.2025 - 10:03 |  |  |  | 74 links-EG-Bad_MaP-21_25-02-25.jpg | 74 links-EG-Bad_MaP-21_detail_25-02-25.jpg |  | - |  | Asbest | Asbest: Bestätigt | [10 empty] | B.1 EG | 427.1762 | 355.5428
MaP-22 | Einzelprobe | VM-3 | Fliesenkleber | Boden | grün | 74 links | EG | Bad |  |  | 25.2.2025 - 10:07 |  |  |  | 74 links-EG-Bad_MaP-22_25-02-25.jpg | 74 links-EG-Bad_MaP-22_detail_25-02-25.jpg |  | - |  | Asbest | Asbest: Bestätigt | [10 empty] | B.1 EG | 404.5386 | 320.3815
MaP-23 | Einzelprobe | VM-2 | Verputz | Wand | weiss | 74 links | EG | Bad |  |  | 25.2.2025 - 10:14 |  |  |  | 74 links-EG-Bad_MaP-23_25-02-25.jpg | 74 links-EG-Bad_MaP-23_detail_25-02-25.jpg |  | - |  | Asbest | Asbest: Widerlegt | [10 empty] | B.1 EG | 434.3012 | 311.7182
MaP-24 | Einzelprobe | VM-4 | Verputz | Decke | weiss | 74 links | EG | Bad |  |  | 25.2.2025 - 10:15 |  |  |  | 74 links-EG-Bad_MaP-24_25-02-25.jpg | 74 links-EG-Bad_MaP-24_detail_25-02-25.jpg |  | - |  | Asbest | Asbest: Widerlegt | [10 empty] | B.1 EG | 420.3874 | 298.4214
MaP-25 | Einzelprobe | VM-17 | (elastische) Bodenbeläge inkl. Kleber |  | gelb/beige | 74 links | EG | Gang |  |  | 25.2.2025 - 10:22 |  |  |  | 74 links-EG-Gang_MaP-25_25-02-25.jpg | 74 links-EG-Gang_MaP-25_detail_25-02-25.jpg |  | - |  | Asbest | Asbest: Bestätigt | [10 empty] | B.1 EG | 497.0846 | 392.7241
MaP-26 | Einzelprobe | VM-2 | Verputz | Wand | weiss | 74 links | EG | Gang |  |  | 25.2.2025 - 10:24 |  |  |  | 74 links-EG-Gang_MaP-26_25-02-25.jpg | 74 links-EG-Gang_MaP-26_detail_25-02-25.jpg |  | - |  | Asbest | Asbest: Widerlegt | [10 empty] | B.1 EG
MaP-27 | Einzelprobe | VM-51 | (elastische) Bodenbeläge inkl. Kleber |  |  | 74 links | EG | Wohnzimmer/ Zimmer |  |  | 25.2.2025 - 10:29 |  |  |  | 74 links-EG-Wohnzim..._MaP-27_25-02-25.jpg | 74 links-EG-Wohnzim..._MaP-27_detail_25-02-25.jpg |  | - |  | Asbest | Asbest: Widerlegt | [10 empty] | B.1 EG
MaP-28 | Einzelprobe | VM-2 | Verputz | Wand | weiss | 74 links | EG | Wohnzimmer/ Zimmer |  |  | 25.2.2025 - 10:34 |  |  |  | 74 links -EG-Wohnzim..._MaP-28_25-02-25.jpg | 74 links -EG-Wohnzim..._MaP-28_detail_25-02-25.jpg |  | - |  | Asbest | Asbest: Widerlegt | [10 empty] | B.1 EG | 593.5396 | 414.4033
MaP-29 | Einzelprobe | VM-4 | Verputz | Decke | weiss | 74 links | EG | Wohnzimmer/ Zimmer |  |  | 25.2.2025 - 10:36 |  |  |  | 74 links-EG-Wohnzim..._MaP-29_25-02-25.jpg | 74 links-EG-Wohnzim..._MaP-29_detail_25-02-25.jpg |  | - |  | Asbest | Asbest: Widerlegt | [10 empty] | B.1 EG | 558.6297 | 473.9651
MaP-30 | Einzelprobe | VM-20 | Bodenanstrich | Balkon | grün | 74 links | EG | Balkon |  |  | 25.2.2025 - 10:44 |  |  |  | 74 links-EG-Balkon_MaP-30_25-02-25.jpg | 74 links-EG-Balkon_MaP-30_detail_25-02-25.jpg |  | - |  | PCB | PCB: Widerlegt | [10 empty] | B.1 EG | 499.1676 | 235.4008
MaP-31 | Einzelprobe | VM-21 | Fliesenkleber | Küchenrückwand | weiss | 76 links | 1.OG | Küche |  |  | 25.2.2025 - 10:59 |  |  |  | 76 links-1.OG-Küche _MaP-31_25-02-25.jpg | 76 links-1.OG-Küche _MaP-31_detail_25-02-25.jpg |  | - |  | Asbest | Asbest: Widerlegt | [10 empty] | B.1 1.OG | 823.4955 | 444.2526
MaP-32 | Einzelprobe | VM-22 | Cushion Vinyl mit Karton |  | braun-rot | 76 links | 1.OG | Küche |  |  | 25.2.2025 - 11:01 |  |  |  | 76 links-1.OG-Küche _MaP-32_25-02-25.jpg | 76 links-1.OG-Küche _MaP-32_detail_25-02-25.jpg |  | - |  | Asbest | Asbest: Bestätigt | [10 empty] | B.1 1.OG | 867.5074 | 439.3612
MaP-33 | Einzelprobe | VM-2 | Verputz | Wand | weiss | 76 links | 1.OG | Küche |  |  | 25.2.2025 - 11:08 |  |  |  | 76 links-1.OG-Küche _MaP-33_25-02-25.jpg | 76 links-1.OG-Küche _MaP-33_detail_25-02-25.jpg |  | - |  | Asbest | Asbest: Widerlegt | [10 empty] | B.1 1.OG | 868.1385 | 378.209
MaP-34 | Einzelprobe | VM-4 | Verputz | Decke | weiss | 76 links | 1.OG | Küche |  |  | 25.2.2025 - 11:09 |  |  |  | 76 links-1.OG-Küche _MaP-34_25-02-25.jpg | 76 links-1.OG-Küche _MaP-34_detail_25-02-25.jpg |  | - |  | Asbest | Asbest: Widerlegt | [10 empty] | B.1 1.OG
MaP-35 | Einzelprobe | VM-49 | Fliesenkleber | Wand |  | 76 links | 1.OG | Bad |  |  | 25.2.2025 - 11:13 |  |  |  | 76 links-1.OG-Bad_MaP-35_25-02-25.jpg | 76 links-1.OG-Bad_MaP-35_detail_25-02-25.jpg |  | - |  | Asbest | Asbest: Widerlegt | [10 empty] | B.1 1.OG | 771.3799 | 419.586
MaP-36 | Einzelprobe | VM-2 | Verputz | Wand | weiss | 76 links | 1.OG | Bad |  |  | 25.2.2025 - 11:22 |  |  |  | 76 links-1.OG-Bad_MaP-36_25-02-25.jpg | 76 links-1.OG-Bad_MaP-36_detail_25-02-25.jpg |  | - |  | Asbest | Asbest: Widerlegt | [10 empty] | B.1 1.OG
MaP-37 | Einzelprobe | VM-4 | Verputz | Decke | weiss | 76 links | 1.OG | Bad |  |  | 25.2.2025 - 11:23 |  |  |  | 76 links-1.OG-Bad_MaP-37_25-02-25.jpg | 76 links-1.OG-Bad_MaP-37_detail_25-02-25.jpg |  | - |  | Asbest | Asbest: Widerlegt | [10 empty] | B.1 1.OG | 791.8826 | 394.6885
MaP-38 | Einzelprobe | VM-52 | Fliesenkleber | Boden |  | 76 links | 1.OG | Bad |  |  | 25.2.2025 - 11:24 |  |  |  | 76 links-1.OG-Bad_MaP-38_25-02-25.jpg | 76 links-1.OG-Bad_MaP-38_detail_25-02-25.jpg |  | - |  | Asbest | Asbest: Widerlegt | [10 empty] | B.1 1.OG | 783.3009 | 395.1417
MaP-39 | Einzelprobe | VM-30 | (elastische) Bodenbeläge inkl Kleber |  | grau | 76 links | 1.OG | Gang |  |  | 25.2.2025 - 11:30 |  |  |  | 76 links-1.OG-Gang_MaP-39_25-02-25.jpg | 76 links-1.OG-Gang_MaP-39_detail_25-02-25.jpg |  | - |  | Asbest | Asbest: Bestätigt | [10 empty] | B.1 1.OG | 865.5931 | 478.3845
MaP-40 | Einzelprobe | VM-2 | Verputz | Wand | weiss | 76 links | 1.OG | Gang |  |  | 25.2.2025 - 11:44 |  |  |  | 76 links-1.OG-Gang_MaP-40_25-02-25.jpg | 76 links-1.OG-Gang_MaP-40_detail_25-02-25.jpg |  | - |  | Asbest | Asbest: Widerlegt | [10 empty] | B.1 1.OG | 815.8053 | 450.1009
MaP-41 | Einzelprobe | VM-4 | Verputz | Decke | weiss | 76 links | 1.OG | Gang |  |  | 25.2.2025 - 11:44 |  |  |  | 76 links-1.OG-Gang_MaP-41_25-02-25.jpg | 76 links-1.OG-Gang_MaP-41_detail_25-02-25.jpg |  | - |  | Asbest | Asbest: Widerlegt | [10 empty] | B.1 1.OG | 850.4977 | 469.0195
MaP-42 | Einzelprobe | VM-8 | (elastische) Bodenbeläge inkl. Kleber |  | beige | 76 links | 1.OG | Gang |  |  | 25.2.2025 - 11:45 |  |  |  | 76 links-1.OG-Gang_MaP-42_25-02-25.jpg | 76 links-1.OG-Gang_MaP-42_detail_25-02-25.jpg |  | - |  | Asbest | Asbest: Widerlegt | [10 empty] | B.1 1.OG | 886.5204 | 387.8331
MaP-43 | Einzelprobe | VM-26 | Gussasphalt | Zwischenboden | schwarz | 76 links | 1.OG | Wohnzimmer |  |  | 25.2.2025 - 11:47 |  |  |  | 76 links-1.OG-Wohnzim..._MaP-43_25-02-25.jpg | 76 links-1.OG-Wohnzim..._MaP-43_detail_25-02-25.jpg |  | - |  | Asbest PAK | Asbest: Widerlegt PAK: Bestätigt | [10 empty] | B.1 1.OG | 919.9628 | 403.4731
MaP-44 | Einzelprobe | VM-2 | Verputz | Wand | weiss | 76 links | 1.OG | Wohnzimmer |  |  | 25.2.2025 - 12:00 |  |  |  | 76 links-1.OG-Wohnzim..._MaP-44_25-02-25.jpg | 76 links-1.OG-Wohnzim..._MaP-44_detail_25-02-25.jpg |  | - |  | Asbest | Asbest: Widerlegt | [10 empty] | B.1 1.OG | 953.2 | 346.5991
MaP-45 | Einzelprobe | VM-4 | Verputz | Decke | weiss | 76 links | 1.OG | Wohnzimmer |  |  | 25.2.2025 - 12:01 |  |  |  | 76 links-1.OG-Wohnzim..._MaP-45_25-02-25.jpg | 76 links-1.OG-Wohnzim..._MaP-45_detail_25-02-25.jpg |  | - |  | Asbest | Asbest: Widerlegt | [10 empty] | B.1 1.OG | 918.6172 | 355.1088
MaP-46 | Einzelprobe | VM-53 | Fliesenkleber | Wand |  | 76 rechts | 1.OG | Bad |  |  | 25.2.2025 - 13:39 |  |  |  | 76 rechts-1.OG-Bad_MaP-46_25-02-25.jpg | 76 rechts-1.OG-Bad_MaP-46_detail_25-02-25.jpg |  | - |  | Asbest | Asbest: Widerlegt | [10 empty] | B.1 1.OG | 724.475 | 442.3693
MaP-47 | Einzelprobe | VM-54 | Fliesenkleber | Boden |  | 76 rechts | 1.OG | Bad |  |  | 25.2.2025 - 13:41 |  |  |  | 76 rechts-1.OG-Bad_MaP-47_25-02-25.jpg | 76 rechts-1.OG-Bad_MaP-47_detail_25-02-25.jpg |  | - |  | Asbest | Asbest: Widerlegt | [10 empty] | B.1 1.OG | 734.7583 | 410.587
MaP-48 | Einzelprobe | VM-27 | Gussasphalt | Unterlagsboden | schwarz | 76 rechts | 1.OG | Bad |  |  | 25.2.2025 - 13:43 |  |  |  | 76 rechts-1.OG-Bad_MaP-48_25-02-25.jpg | 76 rechts-1.OG-Bad_MaP-48_detail_25-02-25.jpg |  | - |  | Asbest | Asbest: Widerlegt | [10 empty] | B.1 1.OG | 1160.6093 | 397.3481
MaP-49 | Einzelprobe | VM-2 | Verputz | Wand | weiss | 76 rechts | 1.OG | Bad |  |  | 25.2.2025 - 13:45 |  |  |  | 76 rechts-1.OG-Bad_MaP-49_25-02-25.jpg | 76 rechts-1.OG-Bad_MaP-49_detail_25-02-25.jpg |  | - |  | Asbest | Asbest: Widerlegt | [10 empty] | B.1 1.OG | 723.7259 | 432.6519
MaP-50 | Einzelprobe | VM-4 | Verputz | Decke | weiss | 76 rechts | 1.OG | Bad |  |  | 25.2.2025 - 13:46 |  |  |  | 76 rechts-1.OG-Bad_MaP-50_25-02-25.jpg | 76 rechts-1.OG-Bad_MaP-50_detail_25-02-25.jpg |  | - |  | Asbest | Asbest: Widerlegt | [10 empty] | B.1 1.OG | 739.1713 | 428.2389
MaP-51 | Einzelprobe | VM-21 | Fliesenkleber | Küchenrückwand | weiss | 76 rechts | 1.OG | Küche |  |  | 25.2.2025 - 13:52 |  |  |  | 76 rechts-1.OG-Küche _MaP-51_25-02-25.jpg | 76 rechts-1.OG-Küche _MaP-51_detail_25-02-25.jpg |  | - |  | Asbest | Asbest: Widerlegt | [10 empty] | B.1 1.OG | 710.487 | 410.587
MaP-52 | Einzelprobe | VM-28 | Verputz mit Sockelleim | Wand | weiss | 76 rechts | 1.OG | Küche |  |  | 25.2.2025 - 13:54 |  |  |  | 76 rechts-1.OG-Küche _MaP-52_25-02-25.jpg | 76 rechts-1.OG-Küche _MaP-52_detail_25-02-25.jpg |  | - |  | Asbest | Asbest: Widerlegt | [10 empty] | B.1 1.OG | 695.0417 | 388.5222
MaP-53 | Einzelprobe | VM-22 | Cushion Vinyl mit Karton |  | braun-rot | 76 rechts | 1.OG | Küche |  |  | 25.2.2025 - 13:55 |  |  |  | 76 rechts-1.OG-Küche _MaP-53_25-02-25.jpg | 76 rechts-1.OG-Küche _MaP-53_detail_25-02-25.jpg |  | - |  | Asbest | Asbest: Bestätigt | [10 empty] | B.1 1.OG | 688.583 | 423.493
MaP-54 | Einzelprobe | VM-4 | Verputz | Decke | weiss | 76 rechts | 1.OG | Küche |  |  | 25.2.2025 - 13:55 |  |  |  | 76 rechts-1.OG-Küche _MaP-54_25-02-25.jpg | 76 rechts-1.OG-Küche _MaP-54_detail_25-02-25.jpg |  | - |  | Asbest | Asbest: Widerlegt | [10 empty] | B.1 1.OG | 686.2157 | 410.587
Map-56 | Einzelprobe | VM-2 | Verputz | Wand | weiss | 76 rechts | 1.OG | Gang |  |  | 25.2.2025 - 13:57 |  |  |  | 76 rechts-1.OG-Gang_Map-56_25-02-25.jpg | 76 rechts-1.OG-Gang_Map-56_detail_25-02-25.jpg |  | - |  | Asbest | Asbest: Widerlegt | [10 empty] | B.1 1.OG | 747.9972 | 461.3361
MaP-55 | Einzelprobe | VM-4 | Verputz | Decke | weiss | 76 rechts | 1.OG | Gang |  |  | 25.2.2025 - 14:01 |  |  |  | 76 rechts-1.OG-Gang_MaP-55_25-02-25.jpg | 76 rechts-1.OG-Gang_MaP-55_detail_25-02-25.jpg |  | - |  | Asbest | Asbest: Widerlegt | [10 empty] | B.1 1.OG | 699.4546 | 472.3685
MaP-57 | Einzelprobe | VM-2 | Verputz | Wand | weiss | 76 rechts | 1.OG | Schlafzimmer |  |  | 25.2.2025 - 14:03 |  |  |  | 76 rechts-1.OG-Schlafz..._MaP-57_25-02-25.jpg | 76 rechts-1.OG-Schlafz..._MaP-57_detail_25-02-25.jpg |  | - |  | Asbest | Asbest: Widerlegt | [10 empty] | B.1 1.OG | 581.6398 | 498.8463
MaP-58 | Einzelprobe | VM-4 | Verputz | Decke | weiss | 76 rechts | 1.OG | Schlafzimmer |  |  | 25.2.2025 - 14:04 |  |  |  | 76 rechts-1.OG-Schlafz..._MaP-58_25-02-25.jpg | 76 rechts-1.OG-Schlafz..._MaP-58_detail_25-02-25.jpg |  | - |  | Asbest | Asbest: Widerlegt | [10 empty] | B.1 1.OG | 622.2278 | 520.9111
MaP-59 | Einzelprobe | VM-4 | Verputz | Decke | weiss | 78 rechts | 1.OG | Bad |  |  | 25.2.2025 - 14:31 |  |  |  | 78 rechts-1.OG-Bad_MaP-59_25-02-25.jpg | 78 rechts-1.OG-Bad_MaP-59_detail_25-02-25.jpg |  | - |  | Asbest | Asbest: Widerlegt | [10 empty] | B.1 1.OG | 1153.653 | 400.9414
MaP-60 | Einzelprobe | VM-55 | Fliesenkleber | Wand |  | 78 rechts | 1.OG | Bad |  |  | 25.2.2025 - 14:36 |  |  |  | 78 rechts-1.OG-Bad_MaP-60_25-02-25.jpg | 78 rechts-1.OG-Bad_MaP-60_detail_25-02-25.jpg |  | - |  | Asbest | Asbest: Widerlegt | [10 empty] | B.1 1.OG | 1158.4028 | 408.3806
MaP-61 | Einzelprobe | VM-3 | Fliesenkleber | Boden | grün | 78 rechts | 1.OG | Bad |  |  | 25.2.2025 - 14:37 |  |  |  | 78 rechts-1.OG-Bad_MaP-61_25-02-25.jpg | 78 rechts-1.OG-Bad_MaP-61_detail_25-02-25.jpg |  | - |  | Asbest | Asbest: Bestätigt | [10 empty] | B.1 1.OG | 1162.8157 | 423.8259
MaP-62 | Einzelprobe | VM-2 | Verputz | Wand | weiss | 78 rechts | 1.OG | Bad |  |  | 25.2.2025 - 14:44 |  |  |  | 78 rechts-1.OG-Bad_MaP-62_25-02-25.jpg | 78 rechts-1.OG-Bad_MaP-62_detail_25-02-25.jpg |  | - |  | Asbest | Asbest: Widerlegt | [10 empty] | B.1 1.OG | 1178.2611 | 415
MaP-63 | Einzelprobe | VM-5 | Fliesenkleber | Küchenrückwand | braun | 78 rechts | 1.OG | Küche |  |  | 25.2.2025 - 14:46 |  |  |  | 78 rechts-1.OG-Küche_MaP-63_25-02-25.jpg | 78 rechts-1.OG-Küche_MaP-63_detail_25-02-25.jpg |  | - |  | Asbest | Asbest: Bestätigt | [10 empty] | B.1 1.OG | 1131.925 | 377.4898
MaP-64 | Einzelprobe | VM-2 | Verputz | Wand | weiss | 78 rechts | 1.OG | Küche |  |  | 25.2.2025 - 14:48 |  |  |  | 78 rechts-1.OG-Küche_MaP-64_25-02-25.jpg | 78 rechts-1.OG-Küche_MaP-64_detail_25-02-25.jpg |  | - |  | Asbest | Asbest: Widerlegt | [10 empty] | B.1 1.OG | 1085.6331 | 380.0491
MaP-65 | Einzelprobe | VM-29 | Klinkerplatten und Kleber | Küchenboden | rot | 78 rechts | 1.OG | Küche |  | Wurde vom Mieter selbst gemacht 2000, vorher war ein Linoleum braun-rot | 25.2.2025 - 14:50 |  |  |  | 78 rechts-1.OG-Küche_MaP-65_25-02-25.jpg | 78 rechts-1.OG-Küche_MaP-65_detail_25-02-25.jpg |  | - |  | Asbest | Asbest: Widerlegt | [10 empty] | B.1 1.OG | 1109.7193 | 413.1962
MaP-66 | Einzelprobe | VM-4 | Verputz | Decke | weiss | 78 rechts | 1.OG | Küche |  |  | 25.2.2025 - 15:01 |  |  |  | 78 rechts-1.OG-Küche_MaP-66_25-02-25.jpg | 78 rechts-1.OG-Küche_MaP-66_detail_25-02-25.jpg |  | - |  | Asbest | Asbest: Widerlegt | [10 empty] | B.1 1.OG | 1109.8602 | 390.7287
MaP-67 | Einzelprobe | VM-56 | (elastische) Bodenbeläge |  |  | 78 rechts | 1.OG | Gang |  |  | 25.2.2025 - 15:02 |  |  |  | 78 rechts-1.OG-Gang_MaP-67_25-02-25.jpg | 78 rechts-1.OG-Gang_MaP-67_detail_25-02-25.jpg |  | - |  | Asbest | Asbest: Bestätigt | [10 empty] | B.1 1.OG | 1170.6896 | 462.0125
MaP-68 | Einzelprobe | VM-2 | Verputz | Wand | weiss | 78 rechts | 1.OG | Gang |  |  | 25.2.2025 - 15:13 |  |  |  | 78 rechts-1.OG-Gang_MaP-68_25-02-25.jpg | 78 rechts-1.OG-Gang_MaP-68_detail_25-02-25.jpg |  | - |  | Asbest | Asbest: Widerlegt | [10 empty] | B.1 1.OG | 1165.0222 | 450.3037
MaP-69 | Einzelprobe | VM-4 | Verputz | Decke | weiss | 78 rechts | 1.OG | Gang |  |  | 25.2.2025 - 15:14 |  |  |  | 78 rechts-1.OG-Gang_MaP-69_25-02-25.jpg | 78 rechts-1.OG-Gang_MaP-69_detail_25-02-25.jpg |  | - |  | Asbest | Asbest: Widerlegt | [10 empty] | B.1 1.OG | 1134.1315 | 465.7491
MaP-70 | Einzelprobe | VM-57 | (elastische) Bodenbeläge inkl Kleber |  |  | 78 rechts | 1.OG | Zimmer/ Wohnzimmer |  |  | 25.2.2025 - 15:15 |  |  |  | 78 rechts-1.OG-Zimmer-..._MaP-70_25-02-25.jpg | 78 rechts-1.OG-Zimmer-..._MaP-70_detail_25-02-25.jpg |  | - |  | Asbest | Asbest: Widerlegt | [10 empty] | B.1 1.OG | 949.6952 | 584.6561
MaP-71 | Einzelprobe | VM-2 | Verputz | Wand | weiss | 78 rechts | 1.OG | Zimmer/ Wohnzimmer |  |  | 25.2.2025 - 15:17 |  |  |  | 78 rechts-1.OG-Zimmer-..._MaP-71_25-02-25.jpg | 78 rechts-1.OG-Zimmer-..._MaP-71_detail_25-02-25.jpg |  | - |  | Asbest | Asbest: Widerlegt | [10 empty] | B.1 1.OG | 1101.0343 | 598.138
MaP-72 | Einzelprobe | VM-58 | Decke | Verputz |  | 78 rechts | 1.OG | Zimmer/ Wohnzimmer |  |  | 25.2.2025 - 15:19 |  |  |  | 78 rechts-1.OG-Zimmer-..._MaP-72_25-02-25.jpg | 78 rechts-1.OG-Zimmer-..._MaP-72_detail_25-02-25.jpg |  | - |  | Asbest | Asbest: Bestätigt | [10 empty] | B.1 1.OG | 1114.2731 | 580.4861
MaP-73 | Einzelprobe | VM-32 | Gipsplatte mit Spachtelnasse | Wandverkleidung | weiss | 78 | DG | Estrich |  |  | 25.2.2025 - 16:00 |  |  |  | 78 -DG-Estrich_MaP-73_25-02-25.jpg | 78 -DG-Estrich_MaP-73_detail_25-02-25.jpg |  | - |  | Asbest | Asbest: Widerlegt | [10 empty] | B.1 DG | 1182.4927 | 220
MaP-74 | Einzelprobe | VM-33 | Verputz | Fensterleibung Fassade | orange | 78 | DG | Estrich |  |  | 25.2.2025 - 16:07 |  |  |  | 78 -DG-Estrich_MaP-74_25-02-25.jpg | 78 -DG-Estrich_MaP-74_detail_25-02-25.jpg |  | - |  | Asbest | Asbest: Widerlegt | [10 empty] | B.1 DG | 1222.1181 | 213.2364
MaP-75 | Einzelprobe | VM-34 | Fensterkitt | Estrichfenster | Beige | 78 | DG | Estrich |  |  | 25.2.2025 - 16:10 |  |  |  | 78 -DG-Estrich_MaP-75_25-02-25.jpg | 78 -DG-Estrich_MaP-75_detail_25-02-25.jpg |  | - |  | Asbest | Asbest: Bestätigt | [10 empty] | B.1 DG | 1509.4491 | 211.2222
MaP-76 | Einzelprobe | VM-35 | Verputz | Wand | grün | 78 | UG-1.OG | Treppenhaus |  |  | 25.2.2025 - 16:22 |  |  |  | 78 -UG-1.OG-Treppen..._MaP-76_25-02-25.jpg | 78 -UG-1.OG-Treppen..._MaP-76_detail_25-02-25.jpg |  | - |  | Asbest | Asbest: Widerlegt | [10 empty] | B.1 UG | 1159.8611 | 565.7251
MaP-78 | Einzelprobe | VM-4 | Verputz | Decke | weiss | 78 | UG-1.OG | Treppenhaus |  |  | 25.2.2025 - 16:25 |  |  |  | 78 -UG-1.OG-Treppen..._MaP-78_25-02-25.jpg | 78 -UG-1.OG-Treppen..._MaP-78_detail_25-02-25.jpg |  | - |  | Asbest | Asbest: Widerlegt | [10 empty] | B.1 UG | 1210.7598 | 550.5782
MaP-77 | Einzelprobe | VM-37 | Fliesenkleber | Sockelplatten | grau | 78 | UG-1.OG | Treppenhaus |  |  | 25.2.2025 - 16:35 |  |  |  | 78 -UG-1.OG-Treppen..._MaP-77_25-02-25.jpg | 78 -UG-1.OG-Treppen..._MaP-77_detail_25-02-25.jpg |  | - |  | Asbest | Asbest: Widerlegt | [10 empty] | B.1 UG | 1219.5111 | 587.8222
MaP-79 | Einzelprobe | VM-38 | Fensterkitt |  | beige | 78 | UG | Kellerfenster |  |  | 25.2.2025 - 16:38 |  |  |  | 78 -UG-Kellerf..._MaP-79_25-02-25.jpg | 78 -UG-Kellerf..._MaP-79_detail_25-02-25.jpg |  | - |  | Asbest | Asbest: Bestätigt | [10 empty] | B.1 UG | 1347.6481 | 601.0778
MaP-80 | Einzelprobe | VM-2 | Verputz | Wand | weiss | 78 | UG | Waschküche |  |  | 25.2.2025 - 16:39 |  |  |  | 78 -UG-Waschküche_MaP-80_25-02-25.jpg | 78 -UG-Waschküche_MaP-80_detail_25-02-25.jpg |  | - |  | Asbest | Asbest: Widerlegt | [10 empty] | B.1 UG | 1237.1852 | 576.7759
MaP-81 | Einzelprobe | VM-4 | Verputz | Decke | weiss | 78 | UG | Waschküche |  |  | 25.2.2025 - 16:41 |  |  |  | 78 -UG-Waschküche_MaP-81_25-02-25.jpg | 78 -UG-Waschküche_MaP-81_detail_25-02-25.jpg |  | - |  | Asbest | Asbest: Widerlegt | [10 empty] | B.1 UG | 1270.3241 | 555.1545
MaP-82 | Einzelprobe | VM-40 | Rohrisolation | Wasserrohre | beige | 78 | UG |  |  |  | 25.2.2025 - 16:42 |  |  |  | 78 -UG-_MaP-82_25-02-25.jpg | 78 -UG-_MaP-82_detail_25-02-25.jpg |  | - |  | Asbest | Asbest: Widerlegt | [10 empty] | B.1 UG | 1106.8389 | 451.4554
MaP-83 | Einzelprobe | VM-3 | Fliesenkleber | Boden | grün | 3 links | 3.OG | Bad |  |  | 26.2.2025 - 08:52 |  |  |  | 3 links-3.OG-Bad_MaP-83_25-02-26.jpg | 3 links-3.OG-Bad_MaP-83_detail_25-02-26.jpg |  | - |  | Asbest | Asbest: Bestätigt | [10 empty] | B.1 2.OG | 1632.2735 | 380.9864
MaP-84 | Einzelprobe | VM-1 | Fliesenkleber | Wand | grün | 3 links | 3.OG | Bad |  |  | 26.2.2025 - 08:54 |  |  |  | 3 links-3.OG-Bad_MaP-84_25-02-26.jpg | 3 links-3.OG-Bad_MaP-84_detail_25-02-26.jpg |  | - |  | Asbest | Asbest: Bestätigt | [10 empty] | B.1 2.OG | 1202.3072 | 380.9435
MaP-85 | Einzelprobe | VM-2 | Verputz | Wand | weiss | 3 links | 3.OG | Bad |  |  | 26.2.2025 - 08:55 |  |  |  | 3 links-3.OG-Bad_MaP-85_25-02-26.jpg | 3 links-3.OG-Bad_MaP-85_detail_25-02-26.jpg |  | - |  | Asbest | Asbest: Widerlegt | [10 empty] | B.1 2.OG | 1645.5367 | 422.3647
MaP-86 | Einzelprobe | VM-4 | Verputz | Decke | weiss | 3 links | 3.OG | Bad |  |  | 26.2.2025 - 08:56 |  |  |  | 3 links-3.OG-Bad_MaP-86_25-02-26.jpg | 3 links-3.OG-Bad_MaP-86_detail_25-02-26.jpg |  | - |  | Asbest | Asbest: Widerlegt | [10 empty] | B.1 2.OG | 1636.0574 | 424.8517
MaP-87 | Einzelprobe | VM-59 | (elastische) Bodenbeläge inkl Kleber |  |  | 3 links | 3.OG | Gang/ Küche |  |  | 26.2.2025 - 09:42 |  |  |  | 3 links-3.OG-Gang- K..._MaP-87_25-02-26.jpg | 3 links-3.OG-Gang- K..._MaP-87_detail_25-02-26.jpg |  | - |  | Asbest | Asbest: Bestätigt | [10 empty] | B.1 2.OG | 1706.3404 | 467.6376
MaP-88 | Einzelprobe | VM-2 | Verputz | Wand | weiss | 3 links | 3.OG | Gang |  |  | 26.2.2025 - 09:43 |  |  |  | 3 links-3.OG-Gang_MaP-88_25-02-26.jpg | 3 links-3.OG-Gang_MaP-88_detail_25-02-26.jpg |  | - |  | Asbest | Asbest: Widerlegt | [10 empty] | B.1 2.OG | 1650.4481 | 465.7491
MaP-89 | Einzelprobe | VM-60 | Decke | Verputz |  | 3 links | 3.OG | Gang |  |  | 26.2.2025 - 09:44 |  |  |  | 3 links-3.OG-Gang_MaP-89_25-02-26.jpg | 3 links-3.OG-Gang_MaP-89_detail_25-02-26.jpg |  | - |  | Asbest | Asbest: Bestätigt | [10 empty] | B.1 2.OG | 1268.7269 | 465.7491
MaP-90 | Einzelprobe | VM-5 | Fliesenkleber | Küchenrückwand | braun | 3 links | 3.OG | Küche |  |  | 26.2.2025 - 09:44 |  |  |  | 3 links-3.OG-Küche_MaP-90_25-02-26.jpg | 3 links-3.OG-Küche_MaP-90_detail_25-02-26.jpg |  | - |  | Asbest | Asbest: Bestätigt | [10 empty] | B.1 2.OG | 1674.7194 | 397.3481
MaP-91 | Einzelprobe | VM-2 | Verputz | Wand | weiss | 3 links | 3.OG | Küche |  |  | 26.2.2025 - 09:45 |  |  |  | 3 links-3.OG-Küche_MaP-91_25-02-26.jpg | 3 links-3.OG-Küche_MaP-91_detail_25-02-26.jpg |  | - |  | Asbest | Asbest: Widerlegt | [10 empty] | B.1 2.OG | 1712.2296 | 377.4898
MaP-92 | Einzelprobe | VM-4 | Verputz | Decke | weiss | 3 links | 3.OG | Küche |  |  | 26.2.2025 - 09:45 |  |  |  | 3 links-3.OG-Küche_MaP-92_25-02-26.jpg | 3 links-3.OG-Küche_MaP-92_detail_25-02-26.jpg |  | - |  | Asbest | Asbest: Widerlegt | [10 empty] | B.1 2.OG | 1698.9907 | 415
MaP-93 | Einzelprobe | VM-8 | (elastische) Bodenbeläge inkl. Kleber |  | beige | 3 links | 3.OG | Zimmer/ Wohnzimmer |  |  | 26.2.2025 - 09:46 |  |  |  | 3 links-3.OG-Zimmer-..._MaP-93_25-02-26.jpg | 3 links-3.OG-Zimmer-..._MaP-93_detail_25-02-26.jpg |  | - |  | Asbest | Asbest: Widerlegt | [10 empty] | B.1 2.OG | 1712.2296 | 512.0852
MaP-94 | Einzelprobe | VM-9 | Verputz | Balkonnische | orange | 3 links | 3.OG | Balkon |  |  | 26.2.2025 - 10:54 |  |  |  | 3 links-3.OG-Balkon_MaP-94_25-02-26.jpg | 3 links-3.OG-Balkon_MaP-94_detail_25-02-26.jpg |  | - |  | Asbest | Asbest: Widerlegt | [10 empty] | B.1 2.OG | 1648.2417 | 346.5991
MaP-95 | Einzelprobe | VM-61 | Fliesenkleber | Küchenrückwand |  | 3 rechts | 3.OG | Küche |  |  | 26.2.2025 - 11:37 |  |  |  | 3 rechts-3.OG-Küche_MaP-95_25-02-26.jpg | 3 rechts-3.OG-Küche_MaP-95_detail_25-02-26.jpg |  | - |  | Asbest | Asbest: Widerlegt | [10 empty] | B.1 2.OG | 1546.7435 | 392.9352
MaP-96 | Einzelprobe | VM-4 | Verputz | Decke | weiss | 3 rechts | 3.OG | Küche |  |  | 26.2.2025 - 11:38 |  |  |  | 3 rechts-3.OG-Küche_MaP-96_25-02-26.jpg | 3 rechts-3.OG-Küche_MaP-96_detail_25-02-26.jpg |  | - |  | Asbest | Asbest: Widerlegt | [10 empty] | B.1 2.OG | 1518.8284 | 382.6108
MaP-97 | Einzelprobe | VM-2 | Verputz | Wand | weiss | 3 rechts | 3.OG | Küche |  |  | 26.2.2025 - 11:38 |  |  |  | 3 rechts-3.OG-Küche_MaP-97_25-02-26.jpg | 3 rechts-3.OG-Küche_MaP-97_detail_25-02-26.jpg |  | - |  | Asbest | Asbest: Widerlegt | [10 empty] | B.1 2.OG | 1518.0593 | 381.9028
MaP-98 | Einzelprobe | VM-3 | Fliesenkleber | Boden | grün | 3 rechts | 3.OG | Bad |  |  | 26.2.2025 - 11:40 |  |  |  | 3 rechts-3.OG-Bad_MaP-98_25-02-26.jpg | 3 rechts-3.OG-Bad_MaP-98_detail_25-02-26.jpg |  | - |  | Asbest | Asbest: Bestätigt | [10 empty] | B.1 2.OG | 1588.6667 | 379.6963
MaP-99 | Einzelprobe | VM-1 | Fliesenkleber | Wand | grün | 3 rechts | 3.OG | Bad |  |  | 26.2.2025 - 11:48 |  |  |  | 3 rechts-3.OG-Bad_MaP-99_25-02-26.jpg | 3 rechts-3.OG-Bad_MaP-99_detail_25-02-26.jpg |  | - |  | Asbest | Asbest: Bestätigt | [10 empty] | B.1 2.OG | 1571.0148 | 379.6963
MaP-100 | Einzelprobe | VM-2 | Verputz | Wand | weiss | 3 rechts | 3.OG | Bad |  |  | 26.2.2025 - 11:49 |  |  |  | 3 rechts-3.OG-Bad_MaP-100_25-02-26.jpg | 3 rechts-3.OG-Bad_MaP-100_detail_25-02-26.jpg |  | - |  | Asbest | Asbest: Widerlegt | [10 empty] | B.1 2.OG | 1588.8428 | 384.5687
MaP-101 | Einzelprobe | VM-4 | Verputz | Decke | weiss | 3 rechts | 3.OG | Bad |  |  | 26.2.2025 - 11:53 |  |  |  | 3 rechts-3.OG-Bad_MaP-101_25-02-26.jpg | 3 rechts-3.OG-Bad_MaP-101_detail_25-02-26.jpg |  | - |  | Asbest | Asbest: Widerlegt | [10 empty] | B.1 2.OG | 1579.8407 | 432.6519
MaP-102 | Einzelprobe | VM-2 | Verputz | Wand | weiss | 3 rechts | 3.OG | Gang |  |  | 26.2.2025 - 11:54 |  |  |  | 3 rechts-3.OG-Gang_MaP-102_25-02-26.jpg | 3 rechts-3.OG-Gang_MaP-102_detail_25-02-26.jpg |  | - |  | Asbest | Asbest: Widerlegt | [10 empty] | B.1 2.OG | 1500.9346 | 473.1334
MaP-103 | Einzelprobe | VM-4 | Verputz | Decke | weiss | 3 rechts | 3.OG | Schlafzimmer |  |  | 26.2.2025 - 11:56 |  |  |  | 3 rechts-3.OG-Schlafz..._MaP-103_25-02-26.jpg | 3 rechts-3.OG-Schlafz..._MaP-103_detail_25-02-26.jpg |  | - |  | Asbest | Asbest: Widerlegt | [10 empty] | B.1 2.OG | 1479.8706 | 528.5275
MaP-104 | Einzelprobe | VM-2 | Verputz | Wand | weiss | 3 rechts | 3.OG | Schlafzimmer |  |  | 26.2.2025 - 12:02 |  |  |  | 3 rechts-3.OG-Schlafz..._MaP-104_25-02-26.jpg | 3 rechts-3.OG-Schlafz..._MaP-104_detail_25-02-26.jpg |  | - |  | Asbest | Asbest: Widerlegt | [10 empty] | B.1 2.OG | 1439.1646 | 489.7719
MaP-105 | Einzelprobe | VM-3 | Fliesenkleber | Boden | grün | 78 links | 2.OG | Bad |  |  | 26.2.2025 - 13:10 |  |  |  | 78 links-2.OG-Bad_MaP-105_25-02-26.jpg | 78 links-2.OG-Bad_MaP-105_detail_25-02-26.jpg |  | - |  | Asbest | Asbest: Bestätigt | [10 empty] | B.1 2.OG | 1220.4943 | 404.6575
MaP-106 | Einzelprobe | VM-62 | Fliesenkleber | Wand |  | 78 links | 2.OG | Bad |  |  | 26.2.2025 - 13:12 |  |  |  | 78 links-2.OG-Bad_MaP-106_25-02-26.jpg | 78 links-2.OG-Bad_MaP-106_detail_25-02-26.jpg |  | - |  | Asbest | Asbest: Widerlegt | [10 empty] | B.1 2.OG | 1229.5917 | 394.7908
MaP-107 | Einzelprobe | VM-2 | Verputz | Wand | weiss | 78 links | 2.OG | Bad |  |  | 26.2.2025 - 13:14 |  |  |  | 78 links-2.OG-Bad_MaP-107_25-02-26.jpg | 78 links-2.OG-Bad_MaP-107_detail_25-02-26.jpg |  | - |  | Asbest | Asbest: Widerlegt | [10 empty] | B.1 2.OG | 1231.4698 | 397.2079
MaP-108 | Einzelprobe | VM-4 | Verputz | Decke | weiss | 78 links | 2.OG | Bad |  |  | 26.2.2025 - 13:14 |  |  |  | 78 links-2.OG-Bad_MaP-108_25-02-26.jpg | 78 links-2.OG-Bad_MaP-108_detail_25-02-26.jpg |  | - |  | Asbest | Asbest: Widerlegt | [10 empty] | B.1 2.OG | 1198.9431 | 382.4394
MaP-109 | Einzelprobe | VM-22 | Cushion Vinyl mit Karton |  | braun-rot | 78 links | 2.OG | Küche |  |  | 26.2.2025 - 13:40 |  |  |  | 78 links-2.OG-Küche _MaP-109_25-02-26.jpg | 78 links-2.OG-Küche _MaP-109_detail_25-02-26.jpg |  | - |  | Asbest | Asbest: Bestätigt | [10 empty] | B.1 2.OG | 1288.1815 | 379.8324
MaP-110 | Einzelprobe | VM-63 | Fliesenkleber | Küchenrückwand |  | 78 links | 2.OG | Küche |  |  | 26.2.2025 - 13:42 |  |  |  | 78 links-2.OG-Küche _MaP-110_25-02-26.jpg | 78 links-2.OG-Küche _MaP-110_detail_25-02-26.jpg |  | - |  | Asbest | Asbest: Widerlegt | [10 empty] | B.1 2.OG | 1237.5309 | 413.0945
MaP-111 | Einzelprobe | VM-2 | Verputz | Wand | weiss | 78 links | 2.OG | Küche |  |  | 26.2.2025 - 13:42 |  |  |  | 78 links-2.OG-Küche _MaP-111_25-02-26.jpg | 78 links-2.OG-Küche _MaP-111_detail_25-02-26.jpg |  | - |  | Asbest | Asbest: Widerlegt | [10 empty] | B.1 2.OG | 1286.2547 | 383.3513
MaP-112 | Einzelprobe | VM-4 | Verputz | Decke | weiss | 78 links | 2.OG | Küche |  |  | 26.2.2025 - 13:43 |  |  |  | 78 links-2.OG-Küche _MaP-112_25-02-26.jpg | 78 links-2.OG-Küche _MaP-112_detail_25-02-26.jpg |  | - |  | Asbest | Asbest: Widerlegt | [10 empty] | B.1 2.OG | 1290.559 | 390.0523
MaP-113 | Einzelprobe | VM-8 | (elastische) Bodenbeläge inkl. Kleber |  | beige | 78 links | 2.OG | Gang |  |  | 26.2.2025 - 14:02 |  |  |  | 78 links-2.OG-Gang_MaP-113_25-02-26.jpg | 78 links-2.OG-Gang_MaP-113_detail_25-02-26.jpg |  | - |  | Asbest | Asbest: Widerlegt | [10 empty] | B.1 2.OG | 1237.8533 | 474.2993
MaP-114 | Einzelprobe | VM-2 | Verputz | Wand | weiss | 78 links | 2.OG | Gang |  |  | 26.2.2025 - 14:15 |  |  |  | 78 links-2.OG-Gang_MaP-114_25-02-26.jpg | 78 links-2.OG-Gang_MaP-114_detail_25-02-26.jpg |  | - |  | Asbest | Asbest: Widerlegt | [10 empty] | B.1 2.OG | 1242.0631 | 475.3167
MaP-115 | Einzelprobe | VM-4 | Verputz | Decke | weiss | 78 links | 2.OG | Gang |  |  | 26.2.2025 - 14:16 |  |  |  | 78 links-2.OG-Gang_MaP-115_25-02-26.jpg | 78 links-2.OG-Gang_MaP-115_detail_25-02-26.jpg |  | - |  | Asbest | Asbest: Widerlegt | [10 empty] | B.1 2.OG | 1262.1515 | 465.6981
MaP-116 | Einzelprobe | VM-8 | (elastische) Bodenbeläge inkl. Kleber |  | beige | 78 links | 2.OG | Zimmer/Wohnzimmer |  |  | 26.2.2025 - 14:16 |  |  |  | 78 links-2.OG-Zimmer-..._MaP-116_25-02-26.jpg | 78 links-2.OG-Zimmer-..._MaP-116_detail_25-02-26.jpg |  | - |  | Asbest | Asbest: Widerlegt | [10 empty] | B.1 2.OG | 1319.294 | 593.537
MaP-117 | Einzelprobe | VM-49 | Fliesenkleber | Wand |  | 1 links | 4.OG | Bad |  |  | 26.2.2025 - 15:24 |  |  |  | 1 links-4.OG-Bad_MaP-117_25-02-26.jpg | 1 links-4.OG-Bad_MaP-117_detail_25-02-26.jpg |  | - |  | Asbest | Asbest: Widerlegt | [10 empty] | B.1 4.OG | 2004.8001 | 399.3927
MaP-118 | Einzelprobe | VM-49 | Fliesenkleber | Wand |  | 1 links | 4.OG | Bad |  |  | 26.2.2025 - 15:41 |  |  |  | 1 links-4.OG-Bad_MaP-118_25-02-26.jpg | 1 links-4.OG-Bad_MaP-118_detail_25-02-26.jpg |  | - |  | Asbest | Asbest: Widerlegt | [10 empty] | B.1 4.OG | 2064.7226 | 378.5644
MaP-119 | Einzelprobe | VM-2 | Verputz | Wand | weiss | 1 links | 4.OG | Bad |  |  | 26.2.2025 - 15:43 |  |  |  | 1 links-4.OG-Bad_MaP-119_25-02-26.jpg | 1 links-4.OG-Bad_MaP-119_detail_25-02-26.jpg |  | - |  | Asbest | Asbest: Widerlegt | [10 empty] | B.1 4.OG | 2020.8254 | 374.8566
MaP-120 | Einzelprobe | VM-4 | Verputz | Decke | weiss | 1 links | 4.OG | Bad |  |  | 26.2.2025 - 15:44 |  |  |  | 1 links-4.OG-Bad_MaP-120_25-02-26.jpg | 1 links-4.OG-Bad_MaP-120_detail_25-02-26.jpg |  | - |  | Asbest | Asbest: Widerlegt | [10 empty] | B.1 4.OG | 2054.3626 | 385.3863
MaP-121 | Einzelprobe | VM-22 | Cushion Vinyl mit Karton |  | braun-rot | 1 links | 4.OG | Küche |  |  | 26.2.2025 - 15:45 |  |  |  | 1 links-4.OG-Küche _MaP-121_25-02-26.jpg | 1 links-4.OG-Küche _MaP-121_detail_25-02-26.jpg |  | - |  | Asbest | Asbest: Bestätigt | [10 empty] | B.1 4.OG | 1933.589 | 425.9468
MaP-122 | Einzelprobe | VM-21 | Fliesenkleber | Küchenrückwand | weiss | 1 links | 4.OG | Küche |  |  | 26.2.2025 - 15:46 |  |  |  | 1 links-4.OG-Küche _MaP-122_25-02-26.jpg | 1 links-4.OG-Küche _MaP-122_detail_25-02-26.jpg |  | - |  | Asbest | Asbest: Widerlegt | [10 empty] | B.1 4.OG | 1989.3983 | 423.6065
MaP-123 | Einzelprobe | VM-2 | Verputz | Wand | weiss | 1 links | 4.OG | Küche |  |  | 26.2.2025 - 15:47 |  |  |  | 1 links-4.OG-Küche _MaP-123_25-02-26.jpg | 1 links-4.OG-Küche _MaP-123_detail_25-02-26.jpg |  | - |  | Asbest | Asbest: Widerlegt | [10 empty] | B.1 4.OG | 1989.4642 | 386.0234
MaP-124 | Einzelprobe | VM-4 | Verputz | Decke | weiss | 1 links | 4.OG | Küche |  |  | 26.2.2025 - 15:48 |  |  |  | 1 links-4.OG-Küche _MaP-124_25-02-26.jpg | 1 links-4.OG-Küche _MaP-124_detail_25-02-26.jpg |  | - |  | Asbest | Asbest: Widerlegt | [10 empty] | B.1 4.OG | 1959.6361 | 382.5925
MaP-125 | Einzelprobe | VM-41 | Fugendichtstoff | Balkonboden | weiss | 1 links | 4.OG | Balkon |  |  | 26.2.2025 - 15:49 |  |  |  | 1 links-4.OG-Balkon_MaP-125_25-02-26.jpg | 1 links-4.OG-Balkon_MaP-125_detail_25-02-26.jpg |  | - |  | CP PCB | CP: Widerlegt PCB: Widerlegt | [10 empty] | B.1 4.OG | 1935.5402 | 333.9677
MaP-126 | Einzelprobe | VM-64 | (elastische) Bodenbeläge inkl Kleber |  |  | 1 links | 4.OG | Gang |  |  | 26.2.2025 - 15:51 |  |  |  | 1 links-4.OG-Gang_MaP-126_25-02-26.jpg | 1 links-4.OG-Gang_MaP-126_detail_25-02-26.jpg |  | - |  | Asbest | Asbest: Bestätigt | [10 empty] | B.1 4.OG | 1984.7304 | 469.9093
MaP-127 | Einzelprobe | VM-2 | Verputz | Wand | weiss | 1 links | 4.OG | Zimmer |  |  | 26.2.2025 - 15:57 |  |  |  | 1 links-4.OG-Zimmer_MaP-127_25-02-26.jpg | 1 links-4.OG-Zimmer_MaP-127_detail_25-02-26.jpg |  | - |  | Asbest | Asbest: Widerlegt | [10 empty] | B.1 4.OG
MaP-128 | Einzelprobe | VM-52 | Fliesenkleber | Boden |  | 1 rechts | 4.OG | Bad |  |  | 26.2.2025 - 15:58 |  |  |  | 1 rechts-4.OG-Bad_MaP-128_25-02-26.jpg | 1 rechts-4.OG-Bad_MaP-128_detail_25-02-26.jpg |  | - |  | Asbest | Asbest: Widerlegt | [10 empty] | B.1 4.OG | 2076.9083 | 396.3996
MaP-129 | Einzelprobe | VM-62 | Fliesenkleber | Wand |  | 1 rechts | 4.OG | Bad |  |  | 26.2.2025 - 16:58 |  |  |  | 1 rechts-4.OG-Bad_MaP-129_25-02-26.jpg | 1 rechts-4.OG-Bad_MaP-129_detail_25-02-26.jpg |  | - |  | Asbest | Asbest: Widerlegt | [10 empty] | B.1 4.OG | 2082.7617 | 429.9815
MaP-130 | Einzelprobe | VM-42 | Verputz | Wand | pink | 1 rechts | 4.OG | Bad |  |  | 26.2.2025 - 16:59 |  |  |  | 1 rechts-4.OG-Bad_MaP-130_25-02-26.jpg | 1 rechts-4.OG-Bad_MaP-130_detail_25-02-26.jpg |  | - |  | Asbest | Asbest: Widerlegt | [10 empty] | B.1 4.OG | 2045.3346 | 393.985
MaP-131 | Einzelprobe | VM-4 | Verputz | Decke | weiss | 1 rechts | 4.OG | Bad |  |  | 26.2.2025 - 17:00 |  |  |  | 1 rechts-4.OG-Bad_MaP-131_25-02-26.jpg | 1 rechts-4.OG-Bad_MaP-131_detail_25-02-26.jpg |  | - |  | Asbest | Asbest: Widerlegt | [10 empty] | B.1 4.OG | 2054.9164 | 388.0084
MaP-132 | Einzelprobe | VM-43 | (elastische) Bodenbeläge | Küchenboden | schwarz | 1 rechts | 4.OG | Küche |  |  | 26.2.2025 - 17:00 |  |  |  | 1 rechts-4.OG-Küche_MaP-132_25-02-26.jpg | 1 rechts-4.OG-Küche_MaP-132_detail_25-02-26.jpg |  | - |  | Asbest | Asbest: Bestätigt | [10 empty] | B.1 4.OG | 2135.5829 | 383.3692
MaP-133 | Einzelprobe | VM-2 | Verputz | Wand | weiss | 1 rechts | 4.OG | Küche |  |  | 26.2.2025 - 17:02 |  |  |  | 1 rechts-4.OG-Küche_MaP-133_25-02-26.jpg | 1 rechts-4.OG-Küche_MaP-133_detail_25-02-26.jpg |  | - |  | Asbest | Asbest: Widerlegt | [10 empty] | B.1 4.OG | 2087.9157 | 388.661
MaP-134 | Einzelprobe | VM-4 | Verputz | Decke | weiss | 1 rechts | 4.OG | Küche |  |  | 26.2.2025 - 17:03 |  |  |  | 1 rechts-4.OG-Küche_MaP-134_25-02-26.jpg | 1 rechts-4.OG-Küche_MaP-134_detail_25-02-26.jpg |  | - |  | Asbest | Asbest: Widerlegt | [10 empty] | B.1 4.OG | 2113.4505 | 387.8598
MaP-135 | Einzelprobe | VM-61 | Fliesenkleber | Küchenrückwand |  | 1 rechts | 4.OG | Küche |  |  | 26.2.2025 - 17:03 |  |  |  | 1 rechts-4.OG-Küche_MaP-135_25-02-26.jpg | 1 rechts-4.OG-Küche_MaP-135_detail_25-02-26.jpg |  | - |  | Asbest | Asbest: Widerlegt | [10 empty] | B.1 4.OG | 2091.8527 | 414.9671
MaP-136 | Einzelprobe | VM-44 | (elastische) Bodenbeläge inkl Kleber | zweite Lage | braun | 1 rechts | 4.OG | Zimmer |  |  | 26.2.2025 - 17:04 |  |  |  | 1 rechts-4.OG-Zimmer_MaP-136_25-02-26.jpg | 1 rechts-4.OG-Zimmer_MaP-136_detail_25-02-26.jpg |  | - |  | Asbest | Asbest: Widerlegt | [10 empty] | B.1 4.OG | 2195.6358 | 493.8702
MaP-137 | Einzelprobe | VM-45 | Holzfaserplatte inkl. Kleber und Deckenputz | Wohnzimmerdecke DG | weiss | 1 rechts | 4.OG | Wohnzimmer |  |  | 26.2.2025 - 17:08 |  |  |  | 1 rechts-4.OG-Wohnzim..._MaP-137_25-02-26.jpg | 1 rechts-4.OG-Wohnzim..._MaP-137_detail_25-02-26.jpg |  | - |  | Asbest | Asbest: Widerlegt | [10 empty] | B.1 4.OG | 2215.488 | 348.1149
MaP-138 | Einzelprobe | VM-46 | Bodenaufbau ab Parkett |  | grau | 1 rechts | 4.OG | Wohnzimmer |  |  | 26.2.2025 - 17:23 |  |  |  | 1 rechts-4.OG-Wohnzim..._MaP-138_25-02-26.jpg | 1 rechts-4.OG-Wohnzim..._MaP-138_detail_25-02-26.jpg |  | - |  | Asbest | Asbest: Widerlegt | [10 empty] | B.1 4.OG | 2212.9502 | 341.3627
MaP-139 | Einzelprobe | VM-2 | Verputz | Wand | weiss | 1 rechts | 4.OG | Zimmer |  |  | 26.2.2025 - 17:30 |  |  |  | 1 rechts-4.OG-Zimmer _MaP-139_25-02-26.jpg | 1 rechts-4.OG-Zimmer _MaP-139_detail_25-02-26.jpg |  | - |  | Asbest | Asbest: Widerlegt | [10 empty] | B.1 4.OG | 2242.3777 | 550.5412
MaP-140 | Einzelprobe | VM-4 | Verputz | Decke | weiss | 1 rechts | 4.OG | Zimmer |  |  | 26.2.2025 - 17:30 |  |  |  | 1 rechts-4.OG-Zimmer _MaP-140_25-02-26.jpg | 1 rechts-4.OG-Zimmer _MaP-140_detail_25-02-26.jpg |  | - |  | Asbest | Asbest: Widerlegt | [10 empty] | B.1 4.OG | 2237.2153 | 593.5591
MaP-141 | Einzelprobe | VM-4 | Verputz | Decke | weiss | Treppenhaus | 2.OG-4.OG | Treppenuntersicht |  |  | 26.2.2025 - 17:51 |  |  |  | Treppenhaus-2.OG-4.OG-Treppen..._MaP-141_25-02-26.jpg | Treppenhaus-2.OG-4.OG-Treppen..._MaP-141_detail_25-02-26.jpg |  | - |  | Asbest | Asbest: Widerlegt | [10 empty] | B.1 2.OG | 2019.2111 | 580.2533
MaP-142 | Einzelprobe | VM-47 | Verputz | Wand | grün | Treppenhaus | 2.OG-4.OG |  |  |  | 26.2.2025 - 17:52 |  |  |  | Treppenhaus-2.OG-4.OG-_MaP-142_25-02-26.jpg | Treppenhaus-2.OG-4.OG-_MaP-142_detail_25-02-26.jpg |  | - |  | Asbest | Asbest: Widerlegt | [10 empty] | B.1 2.OG | 2039.6479 | 493.0506
MaP-146 | Einzelprobe | VM-48 | Klinkerplatten | Zwischenboden | grau | Treppenhaus | alle Stockwerke |  |  |  | 26.2.2025 - 17:54 |  |  |  | Treppenhaus-alle St...-_MaP-146_25-02-26.jpg | Treppenhaus-alle St...-_MaP-146_detail_25-02-26.jpg |  | - |  | Asbest | Asbest: Widerlegt | [10 empty] | B.1 3. OG | 1623.961 | 594.4841
MaP-143 | Einzelprobe | VM-10 | Verputz | Fassade | orange | Fassade | 3.OG |  |  |  | 26.2.2025 - 17:58 |  |  |  | Fassade-3.OG-_MaP-143_25-02-26.jpg | Fassade-3.OG-_MaP-143_detail_25-02-26.jpg |  | - |  | Asbest | Asbest: Widerlegt
MaP-144 | Einzelprobe | VM-10 | Verputz | Fassade | orange | Fassade | 2.OG |  |  |  | 26.2.2025 - 17:59 |  |  |  | Fassade-2.OG-_MaP-144_25-02-26.jpg | Fassade-2.OG-_MaP-144_detail_25-02-26.jpg |  | - |  | Asbest | Asbest: Widerlegt
MaP-145 | Einzelprobe | VM-10 | Verputz | Fassade | orange | Fassade | 1.OG |  |  |  | 26.2.2025 - 17:59 |  |  |  | Fassade-1.OG-_MaP-145_25-02-26.jpg | Fassade-1.OG-_MaP-145_detail_25-02-26.jpg |  | - |  | Asbest | Asbest: Widerlegt
VB-4 | Visueller Befund | VM-18 | behandeltes Holz | innen-, aussen |  | ganzes Gebäude | alle Stockwerke |  |  |  | 25.2.2025 - 10:26 |  |  |  | ganzes Gebäude-alle St...-_VB-4_25-02-25.jpg | ganzes Gebäude-alle St...-_VB-4_detail_25-02-25.jpg |  | - |  | Holzschutzmittel | Holzschutzmittel: Ungeklärt
VB-5 | Visueller Befund | VM-19 | Anschlagkitt | Fensterrahmen | weiss | alle Fensterrahmen | alle Stockwerke |  |  |  | 25.2.2025 - 10:41 |  |  |  | alle Fensterrahmen-alle St...-_VB-5_25-02-25.jpg | alle Fensterrahmen-alle St...-_VB-5_detail_25-02-25.jpg |  | - |  | Asbest | Asbest: Ungeklärt
VB-6 | Visueller Befund | VM-23 | Faserzement | Balkonbrüstung und Blumentöpfe |  | Alle Balkongeländer | 1.-4.OG |  |  |  | 25.2.2025 - 11:10 |  |  |  | Alle Balkongeländer-1.-4.OG-_VB-6_25-02-25.jpg | Alle Balkongeländer-1.-4.OG-_VB-6_detail_25-02-25.jpg |  | - |  | Asbest | Asbest: Bestätigt
VB-7 | Visueller Befund | VM-24 | Faserzement | Elektrotableau | grau | Elektrotableau in Wandschrank | jede Wohnung |  |  |  | 25.2.2025 - 11:26 |  |  |  | Elektrotableau in...-jede Wo...-_VB-7_25-02-25.jpg | Elektrotableau in...-jede Wo...-_VB-7_detail_25-02-25.jpg |  | - |  | Asbest | Asbest: Bestätigt
VB-10 | Visueller Befund | VM-25 | bleihaltige | Elekrroisolationsrohre | grau | 76 links | 1.OG |  |  |  | 25.2.2025 - 11:27 |  |  |  | 76 links-1.OG-_VB-10_25-02-25.jpg | 76 links-1.OG-_VB-10_detail_25-02-25.jpg |  | - |  | bleihaltig | bleihaltig: Bestätigt | [10 empty] | B.1 1.OG | 771.9242 | 476.1594
VB-9 | Visueller Befund | VM-36 | Rohrisolation | Wasserleitungen |  | 78 | UG |  |  |  | 25.2.2025 - 16:29 |  |  |  | 78 -UG-_VB-9_25-02-25.jpg | 78 -UG-_VB-9_detail_25-02-25.jpg |  | - |  | FCKW | FCKW: Ungeklärt | [10 empty] | B.1 UG | 1349.8574 | 437.5926