## Report
Bezeichnung Befund | Art | Verdachtsmoment | Material | Zugehöriges Bauteil | Farbe | Gebäude/Bereich | Stockwerk/Ebene | Raum/Teilbereich | Bemerkung Probe/Befund | Bemerkung Verdachtsmoment | Erfassungszeitpunkt | Probenehmer | Überblick | Detail | Dateiname Überblick | Dateiname Detail | Menge | Einheit | Mischprobe | Verdacht | Einstufung | Angenommene Trefferwahrscheinlichkeit | Einheit | Aussagesicherheit | Einheit | Risikomenge | Einheit | Begründung | Ergebnis Analytik | Bewertung | Aufgabe | Referenzkarte | X-Koordinate | Y-Koordinate
MaP-1 | Einzelprobe | VM-1 | Fliesenkleber | Boden | grün | E2 | EG | Bad |  |  | 04.3.2025 - 09:31 |  |  |  | E2-EG-Bad_MaP-1_25-03-04.jpg | E2-EG-Bad_MaP-1_detail_25-03-04.jpg |  | - |  | Asbest | Asbest: Widerlegt | [10 empty] | EG | 963.6222 | 368.4815
MaP-2 | Einzelprobe | VM-2 | Fliesenkleber | Wand | grün | E2 | EG | Bad |  |  | 04.3.2025 - 09:33 |  |  |  | E2-EG-Bad_MaP-2_25-03-04.jpg | E2-EG-Bad_MaP-2_detail_25-03-04.jpg |  | - |  | Asbest | Asbest: Widerlegt | [10 empty] | EG | 885.3269 | 365.363
MaP-3 | Einzelprobe | VM-3 | Verputz | Wand | weiss | E2 | EG | Bad |  |  | 04.3.2025 - 09:34 |  |  |  | E2-EG-Bad_MaP-3_25-03-04.jpg | E2-EG-Bad_MaP-3_detail_25-03-04.jpg |  | - |  | Asbest | Asbest: Widerlegt | [10 empty] | EG | 895.0148 | 187.6074
MaP-4 | Einzelprobe | VM-4 | Verputz | Decke | weiss | E2 | EG | Bad |  |  | 04.3.2025 - 09:35 |  |  |  | E2-EG-Bad_MaP-4_25-03-04.jpg | E2-EG-Bad_MaP-4_detail_25-03-04.jpg |  | - |  | Asbest | Asbest: Widerlegt | [10 empty] | EG | 939.2138 | 355.5869
MaP-5 | Einzelprobe | VM-33 | Bodenbelag | Boden | beige (hart) | E2 | EG | Gang |  |  | 04.3.2025 - 09:36 |  |  |  | E2-EG-Gang_MaP-5_25-03-04.jpg | E2-EG-Gang_MaP-5_detail_25-03-04.jpg |  | - |  | Asbest | Asbest: Bestätigt | [10 empty] | EG | 993.2481 | 490.1037
MaP-6 | Einzelprobe | VM-3 | Verputz | Wand | weiss | E2 | EG | Gang |  |  | 04.3.2025 - 09:40 |  |  |  | E2-EG-Gang_MaP-6_25-03-04.jpg | E2-EG-Gang_MaP-6_detail_25-03-04.jpg |  | - |  | Asbest | Asbest: Widerlegt | [10 empty] | EG | 883.7893 | 469.5755
MaP-7 | Einzelprobe | VM-4 | Verputz | Decke | weiss | E2 | EG | Gang |  |  | 04.3.2025 - 09:41 |  |  |  | E2-EG-Gang_MaP-7_25-03-04.jpg | E2-EG-Gang_MaP-7_detail_25-03-04.jpg |  | - |  | Asbest | Asbest: Widerlegt | [10 empty] | EG | 1107.0741 | 482.3074
MaP-8 | Einzelprobe | VM-6 | Bodenbelag |  | beige (weich) | E2 | EG | Küche |  |  | 04.3.2025 - 09:45 |  |  |  | E2-EG-Küche_MaP-8_25-03-04.jpg | E2-EG-Küche_MaP-8_detail_25-03-04.jpg |  | - |  | Asbest | Asbest: Bestätigt | [10 empty] | EG | 1145.9118 | 205.8531
MaP-9 | Einzelprobe | VM-7 | Fliesenkleber | Küchenrückwand | braun | E2 | EG | Küche |  |  | 04.3.2025 - 09:47 |  |  |  | E2-EG-Küche_MaP-9_25-03-04.jpg | E2-EG-Küche_MaP-9_detail_25-03-04.jpg |  | - |  | Asbest | Asbest: Widerlegt | [10 empty] | EG | 1050.9407 | 321.7037
MaP-10 | Einzelprobe | VM-3 | Verputz | Wand | weiss | E2 | EG | Küche |  |  | 04.3.2025 - 09:48 |  |  |  | E2-EG-Küche_MaP-10_25-03-04.jpg | E2-EG-Küche_MaP-10_detail_25-03-04.jpg |  | - |  | Asbest | Asbest: Widerlegt | [10 empty] | EG | 1241.0511 | 181.3704
MaP-11 | Einzelprobe | VM-4 | Verputz | Decke | weiss | E2 | EG | Küche |  |  | 04.3.2025 - 09:49 |  |  |  | E2-EG-Küche_MaP-11_25-03-04.jpg | E2-EG-Küche_MaP-11_detail_25-03-04.jpg |  | - |  | Asbest | Asbest: Widerlegt | [10 empty] | EG | 1135.8769 | 228.2288
MaP-12 | Einzelprobe | VM-5 | Bodenbelag |  | beige (hart) | E2 | EG | Zimmer |  |  | 04.3.2025 - 09:50 |  |  |  | E2-EG-Zimmer_MaP-12_25-03-04.jpg | E2-EG-Zimmer_MaP-12_detail_25-03-04.jpg |  | - |  | Asbest | Asbest: Widerlegt | [10 empty] | EG | 1213.1037 | 705.2815
MaP-13 | Einzelprobe | VM-3 | Verputz | Wand | weiss | E2 | EG | Zimmer |  |  | 04.3.2025 - 09:51 |  |  |  | E2-EG-Zimmer_MaP-13_25-03-04.jpg | E2-EG-Zimmer_MaP-13_detail_25-03-04.jpg |  | - |  | Asbest | Asbest: Widerlegt | [10 empty] | EG | 1058.737 | 589.8963
MaP-14 | Einzelprobe | VM-4 | Verputz | Decke | weiss | E2 | EG | Zimmer |  |  | 04.3.2025 - 09:52 |  |  |  | E2-EG-Zimmer_MaP-14_25-03-04.jpg | E2-EG-Zimmer_MaP-14_detail_25-03-04.jpg |  | - |  | Asbest | Asbest: Widerlegt | [10 empty] | EG | 1113.3111 | 830.0222
MaP-15 | Einzelprobe | VM-5 | Bodenbelag |  | beige (hart) | E2 | EG | Zimmer |  |  | 04.3.2025 - 09:53 |  |  |  | E2-EG-Zimmer_MaP-15_25-03-04.jpg | E2-EG-Zimmer_MaP-15_detail_25-03-04.jpg |  | - |  | Asbest | Asbest: Widerlegt | [10 empty] | EG | 1401.7772 | 145.9525
MaP-16 | Einzelprobe | VM-3 | Verputz | Wand | weiss | E2 | EG | Zimmer |  |  | 04.3.2025 - 09:54 |  |  |  | E2-EG-Zimmer_MaP-16_25-03-04.jpg | E2-EG-Zimmer_MaP-16_detail_25-03-04.jpg |  | - |  | Asbest | Asbest: Widerlegt | [10 empty] | EG | 1575.5937 | 636.943
MaP-17 | Einzelprobe | VM-4 | Verputz | Decke | weiss | E2 | EG | Wohnzimmer |  |  | 04.3.2025 - 09:55 |  |  |  | E2-EG-Wohnzimmer_MaP-17_25-03-04.jpg | E2-EG-Wohnzimmer_MaP-17_detail_25-03-04.jpg |  | - |  | Asbest | Asbest: Widerlegt | [10 empty] | EG | 1403.3333 | 253.0963
MaP-18 | Einzelprobe | VM-8 | Cushion-Vinyl | Boden | rot/braun | G29 | 3.OG | Küche |  |  | 04.3.2025 - 10:47 |  |  |  | G29-3.OG-Küche _MaP-18_25-03-04.jpg | G29-3.OG-Küche _MaP-18_detail_25-03-04.jpg |  | - |  | Asbest | Asbest: Bestätigt | [10 empty] | 3.OG | 464.9439 | 183.8562
MaP-20 | Einzelprobe | VM-3 | Verputz | Wand | weiss | G29 | 3.OG | Küche |  |  | 04.3.2025 - 10:55 |  |  |  | G29-3.OG-Küche _MaP-20_25-03-04.jpg | G29-3.OG-Küche _MaP-20_detail_25-03-04.jpg |  | - |  | Asbest | Asbest: Widerlegt | [10 empty] | 3.OG | 1066.4537 | 182.3241
MaP-19 | Einzelprobe | VM-7 | Fliesenkleber | Küchenrückwand | braun | G29 | 3.OG | Küche |  |  | 04.3.2025 - 11:07 |  |  |  | G29-3.OG-Küche _MaP-19_25-03-04.jpg | G29-3.OG-Küche _MaP-19_detail_25-03-04.jpg |  | - |  | Asbest | Asbest: Widerlegt | [10 empty] | 3.OG | 1094.0463 | 300.9722
MaP-21 | Einzelprobe | VM-4 | Verputz | Decke | weiss | G29 | 3.OG | Küche |  |  | 04.3.2025 - 11:09 |  |  |  | G29-3.OG-Küche _MaP-21_25-03-04.jpg | G29-3.OG-Küche _MaP-21_detail_25-03-04.jpg |  | - |  | Asbest | Asbest: Widerlegt | [10 empty] | 3.OG
MaP-22 | Einzelprobe | VM-1 | Fliesenkleber | Boden | grün | G29 | 3.OG | Bad |  |  | 04.3.2025 - 11:10 |  |  |  | G29-3.OG-Bad_MaP-22_25-03-04.jpg | G29-3.OG-Bad_MaP-22_detail_25-03-04.jpg |  | - |  | Asbest | Asbest: Widerlegt | [10 empty] | 3.OG | 704.6987 | 355.5734
MaP-23 | Einzelprobe | VM-2 | Fliesenkleber | Wand | grün | G29 | 3.OG | Bad |  |  | 04.3.2025 - 11:21 |  |  |  | G29-3.OG-Bad_MaP-23_25-03-04.jpg | G29-3.OG-Bad_MaP-23_detail_25-03-04.jpg |  | - |  | Asbest | Asbest: Widerlegt | [10 empty] | 3.OG | 722.5681 | 185.9114
MaP-24 | Einzelprobe | VM-3 | Verputz | Wand | weiss | G29 | 3.OG | Bad |  |  | 04.3.2025 - 11:22 |  |  |  | G29-3.OG-Bad_MaP-24_25-03-04.jpg | G29-3.OG-Bad_MaP-24_detail_25-03-04.jpg |  | - |  | Asbest | Asbest: Widerlegt | [10 empty] | 3.OG | 599.4935 | 232.0288
MaP-25 | Einzelprobe | VM-4 | Verputz | Decke | weiss | G29 | 3.OG | Bad |  |  | 04.3.2025 - 11:23 |  |  |  | G29-3.OG-Bad_MaP-25_25-03-04.jpg | G29-3.OG-Bad_MaP-25_detail_25-03-04.jpg |  | - |  | Asbest | Asbest: Widerlegt | [10 empty] | 3.OG | 673.2593 | 345.1204
MaP-26 | Einzelprobe | VM-33 | Bodenbelag | Boden | beige (hart) | G29 | 3.OG | Gang |  |  | 04.3.2025 - 11:23 |  |  |  | G29-3.OG-Gang_MaP-26_25-03-04.jpg | G29-3.OG-Gang_MaP-26_detail_25-03-04.jpg |  | - |  | Asbest | Asbest: Bestätigt | [10 empty] | 3.OG | 449.7593 | 470.6667
MaP-27 | Einzelprobe | VM-3 | Verputz | Wand | weiss | G29 | 3.OG | Gang |  |  | 04.3.2025 - 11:24 |  |  |  | G29-3.OG-Gang_MaP-27_25-03-04.jpg | G29-3.OG-Gang_MaP-27_detail_25-03-04.jpg |  | - |  | Asbest | Asbest: Widerlegt | [10 empty] | 3.OG | 696.713 | 506.537
MaP-28 | Einzelprobe | VM-4 | Verputz | Decke | weiss | G29 | 3.OG | Gang |  |  | 04.3.2025 - 11:25 |  |  |  | G29-3.OG-Gang_MaP-28_25-03-04.jpg | G29-3.OG-Gang_MaP-28_detail_25-03-04.jpg |  | - |  | Asbest | Asbest: Widerlegt | [10 empty] | 3.OG | 420.787 | 469.287
MaP-29 | Einzelprobe | VM-5 | Bodenbelag |  | beige (hart) | G29 | 3.OG | Wohnzimmer |  |  | 04.3.2025 - 11:26 |  |  |  | G29-3.OG-Wohnzim..._MaP-29_25-03-04.jpg | G29-3.OG-Wohnzim..._MaP-29_detail_25-03-04.jpg |  | - |  | Asbest | Asbest: Widerlegt | [10 empty] | 3.OG | 186.25 | 215.4352
MaP-30 | Einzelprobe | VM-3 | Verputz | Wand | weiss | G29 | 3.OG | Wohnzimmer |  |  | 04.3.2025 - 11:28 |  |  |  | G29-3.OG-Wohnzim..._MaP-30_25-03-04.jpg | G29-3.OG-Wohnzim..._MaP-30_detail_25-03-04.jpg |  | - |  | Asbest | Asbest: Widerlegt | [10 empty] | 3.OG | 62.0833 | 335.463
MaP-31 | Einzelprobe | VM-4 | Verputz | Decke | weiss | G29 | 3.OG | Wohnzimmer |  |  | 04.3.2025 - 11:29 |  |  |  | G29-3.OG-Wohnzim..._MaP-31_25-03-04.jpg | G29-3.OG-Wohnzim..._MaP-31_detail_25-03-04.jpg |  | - |  | Asbest | Asbest: Widerlegt | [10 empty] | 3.OG | 186.25 | 356.1574
MaP-32 | Einzelprobe | VM-5 | Bodenbelag |  | beige (hart) | G29 | 3.OG | Zimmer |  |  | 04.3.2025 - 11:30 |  |  |  | G29-3.OG-Zimmer _MaP-32_25-03-04.jpg | G29-3.OG-Zimmer _MaP-32_detail_25-03-04.jpg |  | - |  | Asbest | Asbest: Widerlegt | [10 empty] | 3.OG | 131.9296 | 824.6821
MaP-33 | Einzelprobe | VM-3 | Verputz | Wand | weiss | G29 | 3.OG | Zimmer |  |  | 04.3.2025 - 11:33 |  |  |  | G29-3.OG-Zimmer _MaP-33_25-03-04.jpg | G29-3.OG-Zimmer _MaP-33_detail_25-03-04.jpg |  | - |  | Asbest | Asbest: Widerlegt | [10 empty] | 3.OG | 335.2525 | 948.9359
MaP-34 | Einzelprobe | VM-4 | Verputz | Decke | weiss | G29 | 3.OG | Zimmer |  |  | 04.3.2025 - 11:34 |  |  |  | G29-3.OG-Zimmer _MaP-34_25-03-04.jpg | G29-3.OG-Zimmer _MaP-34_detail_25-03-04.jpg |  | - |  | Asbest | Asbest: Widerlegt | [10 empty] | 3.OG | 276.9595 | 689.2436
MaP-35 | Einzelprobe | VM-9 | Klinkerplatten | Boden |  | G29 | 3.OG | Küche |  |  | 04.3.2025 - 11:40 |  |  |  | G29-3.OG-Küche_MaP-35_25-03-04.jpg | G29-3.OG-Küche_MaP-35_detail_25-03-04.jpg |  | - |  | Asbest | Asbest: Widerlegt | [10 empty] | 3.OG | 945.0463 | 186.463
MaP-36 | Einzelprobe | VM-7 | Fliesenkleber | Küchenrückwand | braun | G29 | 3.OG | Küche |  |  | 04.3.2025 - 11:41 |  |  |  | G29-3.OG-Küche_MaP-36_25-03-04.jpg | G29-3.OG-Küche_MaP-36_detail_25-03-04.jpg |  | - |  | Asbest | Asbest: Widerlegt | [10 empty] | 3.OG | 905.037 | 262.3426
MaP-37 | Einzelprobe | VM-3 | Verputz | Wand | weiss | G29 | 3.OG | Küche |  |  | 04.3.2025 - 11:41 |  |  |  | G29-3.OG-Küche_MaP-37_25-03-04.jpg | G29-3.OG-Küche_MaP-37_detail_25-03-04.jpg |  | - |  | Asbest | Asbest: Widerlegt | [10 empty] | 3.OG | 1086.8047 | 163.532
MaP-38 | Einzelprobe | VM-4 | Verputz | Decke | weiss | G29 | 3.OG | Küche |  |  | 04.3.2025 - 11:42 |  |  |  | G29-3.OG-Küche_MaP-38_25-03-04.jpg | G29-3.OG-Küche_MaP-38_detail_25-03-04.jpg |  | - |  | Asbest | Asbest: Widerlegt | [10 empty] | 3.OG | 1011.2685 | 223.713
MaP-39 | Einzelprobe | VM-31 | Fliesenkleber | Boden | grün | G 27 | DG | Gipsplatte mit Spachtelmasse |  |  | 04.3.2025 - 11:48 |  |  |  | G 27-DG-Gipspla..._MaP-39_25-03-04.jpg | G 27-DG-Gipspla..._MaP-39_detail_25-03-04.jpg |  | - |  | Asbest | Asbest: Bestätigt
MaP-40 | Einzelprobe | VM-32 | Fliesenkleber | Wand | grün | G29 | 3.OG | Bad |  |  | 04.3.2025 - 13:16 |  |  |  | G29-3.OG-Bad_MaP-40_25-03-04.jpg | G29-3.OG-Bad_MaP-40_detail_25-03-04.jpg |  | - |  | Asbest | Asbest: Bestätigt | [10 empty] | 3.OG | 774.6603 | 171.3971
MaP-41 | Einzelprobe | VM-3 | Verputz | Wand | weiss | G29 | 3.OG | Bad |  |  | 04.3.2025 - 13:23 |  |  |  | G29-3.OG-Bad_MaP-41_25-03-04.jpg | G29-3.OG-Bad_MaP-41_detail_25-03-04.jpg |  | - |  | Asbest | Asbest: Widerlegt | [10 empty] | 3.OG | 870.5463 | 211.2963
MaP-42 | Einzelprobe | VM-4 | Verputz | Decke | weiss | G29 | 3.OG | Bad |  |  | 04.3.2025 - 13:24 |  |  |  | G29-3.OG-Bad_MaP-42_25-03-04.jpg | G29-3.OG-Bad_MaP-42_detail_25-03-04.jpg |  | - |  | Asbest | Asbest: Widerlegt | [10 empty] | 3.OG | 816.0218 | 180.1256
MaP-43 | Einzelprobe | VM-34 | Bodenbelag | Boden | neu | G29 | 3.OG | Gang |  |  | 04.3.2025 - 13:36 |  |  |  | G29-3.OG-Gang_MaP-43_25-03-04.jpg | G29-3.OG-Gang_MaP-43_detail_25-03-04.jpg |  | - |  | Asbest | Asbest: Bestätigt | [10 empty] | 3.OG | 1049.8981 | 477.5648
MaP-44 | Einzelprobe | VM-3 | Verputz | Wand | weiss | G29 | 3.OG | Gang |  |  | 04.3.2025 - 13:49 |  |  |  | G29-3.OG-Gang_MaP-44_25-03-04.jpg | G29-3.OG-Gang_MaP-44_detail_25-03-04.jpg |  | - |  | Asbest | Asbest: Widerlegt | [10 empty] | 3.OG | 1070.4468 | 526.2213
MaP-45 | Einzelprobe | VM-4 | Verputz | Decke | weiss | G29 | 3.OG | Gang |  |  | 04.3.2025 - 13:50 |  |  |  | G29-3.OG-Gang_MaP-45_25-03-04.jpg | G29-3.OG-Gang_MaP-45_detail_25-03-04.jpg |  | - |  | Asbest | Asbest: Widerlegt | [10 empty] | 3.OG | 1027.8241 | 463.7685
MaP-46 | Einzelprobe | VM-10 | Bodenbelag (neu) |  |  | G29 | 3.OG | Zimmer |  |  | 04.3.2025 - 14:03 |  |  |  | G29-3.OG-Zimmer_MaP-46_25-03-04.jpg | G29-3.OG-Zimmer_MaP-46_detail_25-03-04.jpg |  | - |  | Asbest | Asbest: Widerlegt | [10 empty] | 3.OG | 1185.8479 | 572.7481
MaP-47 | Einzelprobe | VM-3 | Verputz | Wand | weiss | G29 | 3.OG | Zimmer |  |  | 04.3.2025 - 14:03 |  |  |  | G29-3.OG-Zimmer_MaP-47_25-03-04.jpg | G29-3.OG-Zimmer_MaP-47_detail_25-03-04.jpg |  | - |  | Asbest | Asbest: Widerlegt | [10 empty] | 3.OG | 1300.9907 | 534.8521
MaP-48 | Einzelprobe | VM-4 | Verputz | Decke | weiss | G29 | 3.OG | Zimmer |  |  | 04.3.2025 - 14:04 |  |  |  | G29-3.OG-Zimmer_MaP-48_25-03-04.jpg | G29-3.OG-Zimmer_MaP-48_detail_25-03-04.jpg |  | - |  | Asbest | Asbest: Widerlegt | [10 empty] | 3.OG | 1300.7665 | 731.576
MaP-49 | Einzelprobe | VM-1 | Fliesenkleber | Boden | grün | G 27 | 4.OG |  |  |  | 04.3.2025 - 14:06 |  |  |  | G 27-4.OG-_MaP-49_25-03-04.jpg | G 27-4.OG-_MaP-49_detail_25-03-04.jpg |  | - |  | Asbest | Asbest: Widerlegt | [10 empty] | Screenshot_20250304-144547~2 | 376.8657 | 268.8494
MaP-50 | Einzelprobe | VM-2 | Fliesenkleber | Wand | grün | G 27 | 4.OG | Bad |  |  | 04.3.2025 - 14:44 |  |  |  | G 27-4.OG-Bad_MaP-50_25-03-04.jpg | G 27-4.OG-Bad_MaP-50_detail_25-03-04.jpg |  | - |  | Asbest | Asbest: Widerlegt | [10 empty] | Screenshot_20250304-144547~2 | 354 | 201
MaP-51 | Einzelprobe | VM-3 | Verputz | Wand | weiss | G 27 | 4.OG | Bad |  |  | 04.3.2025 - 14:47 |  |  |  | G 27-4.OG-Bad_MaP-51_25-03-04.jpg | G 27-4.OG-Bad_MaP-51_detail_25-03-04.jpg |  | - |  | Asbest | Asbest: Widerlegt | [10 empty] | Screenshot_20250304-144547~2 | 365.0351 | 222.4468
MaP-52 | Einzelprobe | VM-4 | Verputz | Decke | weiss | G 27 | 4.OG | Bad |  |  | 04.3.2025 - 14:49 |  |  |  | G 27-4.OG-Bad_MaP-52_25-03-04.jpg | G 27-4.OG-Bad_MaP-52_detail_25-03-04.jpg |  | - |  | Asbest | Asbest: Widerlegt | [10 empty] | Screenshot_20250304-144547~2 | 416 | 285
MaP-53 | Einzelprobe | VM-34 | Bodenbelag | Boden | neu | G 27 | 4.OG | Küche |  |  | 04.3.2025 - 14:49 |  |  |  | G 27-4.OG-Küche_MaP-53_25-03-04.jpg | G 27-4.OG-Küche_MaP-53_detail_25-03-04.jpg |  | - |  | Asbest | Asbest: Bestätigt | [10 empty] | Screenshot_20250304-144547~2 | 259.7711 | 236.4994
MaP-54 | Einzelprobe | VM-7 | Fliesenkleber | Küchenrückwand | braun | G 27 | 4.OG | Küche |  |  | 04.3.2025 - 14:51 |  |  |  | G 27-4.OG-Küche_MaP-54_25-03-04.jpg | G 27-4.OG-Küche_MaP-54_detail_25-03-04.jpg |  | - |  | Asbest | Asbest: Widerlegt | [10 empty] | Screenshot_20250304-144547~2 | 340 | 238
MaP-55 | Einzelprobe | VM-3 | Verputz | Wand | weiss | G 27 | 4.OG | Küche |  |  | 04.3.2025 - 14:51 |  |  |  | G 27-4.OG-Küche_MaP-55_25-03-04.jpg | G 27-4.OG-Küche_MaP-55_detail_25-03-04.jpg |  | - |  | Asbest | Asbest: Widerlegt | [10 empty] | Screenshot_20250304-144547~2 | 262.7629 | 188.9836
MaP-56 | Einzelprobe | VM-4 | Verputz | Decke | weiss | G 27 | 4.OG | Küche |  |  | 04.3.2025 - 14:52 |  |  |  | G 27-4.OG-Küche_MaP-56_25-03-04.jpg | G 27-4.OG-Küche_MaP-56_detail_25-03-04.jpg |  | - |  | Asbest | Asbest: Widerlegt | [10 empty] | Screenshot_20250304-144547~2 | 293 | 266
MaP-57 | Einzelprobe | VM-5 | Bodenbelag |  | beige (hart) | G 27 | 4.OG | Gang |  |  | 04.3.2025 - 14:53 |  |  |  | G 27-4.OG-Gang_MaP-57_25-03-04.jpg | G 27-4.OG-Gang_MaP-57_detail_25-03-04.jpg |  | - |  | Asbest | Asbest: Widerlegt | [10 empty] | Screenshot_20250304-144547~2 | 252 | 338
MaP-58 | Einzelprobe | VM-3 | Verputz | Wand | weiss | G 27 | 4.OG | Gang |  |  | 04.3.2025 - 14:55 |  |  |  | G 27-4.OG-Gang_MaP-58_25-03-04.jpg | G 27-4.OG-Gang_MaP-58_detail_25-03-04.jpg |  | - |  | Asbest | Asbest: Widerlegt | [10 empty] | Screenshot_20250304-144547~2 | 410 | 342
MaP-59 | Einzelprobe | VM-4 | Verputz | Decke | weiss | G 27 | 4.OG | Gang |  |  | 04.3.2025 - 14:56 |  |  |  | G 27-4.OG-Gang_MaP-59_25-03-04.jpg | G 27-4.OG-Gang_MaP-59_detail_25-03-04.jpg |  | - |  | Asbest | Asbest: Widerlegt | [10 empty] | Screenshot_20250304-144547~2 | 392.089 | 332.6464
MaP-60 | Einzelprobe | VM-5 | Bodenbelag |  | beige (hart) | G 27 | 4.OG | Wohnzimmer |  |  | 04.3.2025 - 14:57 |  |  |  | G 27-4.OG-Wohnzim..._MaP-60_25-03-04.jpg | G 27-4.OG-Wohnzim..._MaP-60_detail_25-03-04.jpg |  | - |  | Asbest | Asbest: Widerlegt | [10 empty] | Screenshot_20250304-144547~2 | 92.9354 | 333.031
MaP-61 | Einzelprobe | VM-3 | Verputz | Wand | weiss | G 27 | 4.OG | Wohnzimmer |  |  | 04.3.2025 - 14:59 |  |  |  | G 27-4.OG-Wohnzim..._MaP-61_25-03-04.jpg | G 27-4.OG-Wohnzim..._MaP-61_detail_25-03-04.jpg |  | - |  | Asbest | Asbest: Widerlegt | [10 empty] | Screenshot_20250304-144547~2 | 67 | 229
MaP-62 | Einzelprobe | VM-12 | Deckenplatten inkl Kleber und Verputz | Wohnzimmer-DG |  | G 27 | 4.OG | Wohnzimmer |  |  | 04.3.2025 - 15:00 |  |  |  | G 27-4.OG-Wohnzim..._MaP-62_25-03-04.jpg | G 27-4.OG-Wohnzim..._MaP-62_detail_25-03-04.jpg |  | - |  | Asbest | Asbest: Nicht eingestuft | [10 empty] | Screenshot_20250304-144547~2 | 144.8253 | 139.9426
MaP-63 | Einzelprobe | VM-10 | Bodenbelag (neu) |  |  | G 27 | 4.OG | Schlafzimmer |  |  | 04.3.2025 - 15:46 |  |  |  | G 27-4.OG-Schlafz..._MaP-63_25-03-04.jpg | G 27-4.OG-Schlafz..._MaP-63_detail_25-03-04.jpg |  | - |  | Asbest | Asbest: Widerlegt | [10 empty] | Screenshot_20250304-144547~2 | 195 | 408
MaP-64 | Einzelprobe | VM-3 | Verputz | Wand | weiss | G 27 | 4.OG | Schlafzimmer |  |  | 04.3.2025 - 15:57 |  |  |  | G 27-4.OG-Schlafz..._MaP-64_25-03-04.jpg | G 27-4.OG-Schlafz..._MaP-64_detail_25-03-04.jpg |  | - |  | Asbest | Asbest: Widerlegt | [10 empty] | Screenshot_20250304-144547~2 | 226.4356 | 469.9993
MaP-65 | Einzelprobe | VM-4 | Verputz | Decke | weiss | G 27 | 4.OG | Schlafzimmer |  |  | 04.3.2025 - 15:58 |  |  |  | G 27-4.OG-Schlafz..._MaP-65_25-03-04.jpg | G 27-4.OG-Schlafz..._MaP-65_detail_25-03-04.jpg |  | - |  | Asbest | Asbest: Widerlegt | [10 empty] | Screenshot_20250304-144547~2 | 167 | 441
MaP-66 | Einzelprobe | VM-14 | Bodenbelag |  | weiss | G 27 | 4.OG | Küche |  |  | 04.3.2025 - 16:23 |  |  |  | G 27-4.OG-Küche_MaP-66_25-03-04.jpg | G 27-4.OG-Küche_MaP-66_detail_25-03-04.jpg |  | - |  | Asbest | Asbest: Bestätigt | [10 empty] | Screenshot_20250304-144547~2 | 648 | 289
MaP-67 | Einzelprobe | VM-7 | Fliesenkleber | Küchenrückwand | braun | G 27 | 4.OG | Küche |  |  | 04.3.2025 - 16:24 |  |  |  | G 27-4.OG-Küche_MaP-67_25-03-04.jpg | G 27-4.OG-Küche_MaP-67_detail_25-03-04.jpg |  | - |  | Asbest | Asbest: Widerlegt | [10 empty] | Screenshot_20250304-144547~2 | 517 | 247
MaP-68 | Einzelprobe | VM-3 | Verputz | Wand | weiss | G 27 | 4.OG | Küche |  |  | 04.3.2025 - 16:25 |  |  |  | G 27-4.OG-Küche_MaP-68_25-03-04.jpg | G 27-4.OG-Küche_MaP-68_detail_25-03-04.jpg |  | - |  | Asbest | Asbest: Widerlegt | [10 empty] | Screenshot_20250304-144547~2 | 638 | 185
MaP-69 | Einzelprobe | VM-4 | Verputz | Decke | weiss | G 27 | 4.OG | Küche |  |  | 04.3.2025 - 16:26 |  |  |  | G 27-4.OG-Küche_MaP-69_25-03-04.jpg | G 27-4.OG-Küche_MaP-69_detail_25-03-04.jpg |  | - |  | Asbest | Asbest: Widerlegt | [10 empty] | Screenshot_20250304-144547~2
MaP-70 | Einzelprobe | VM-1 | Fliesenkleber | Boden | grün | G 27 | 4.OG | Bad |  |  | 04.3.2025 - 16:26 |  |  |  | G 27-4.OG-Bad_MaP-70_25-03-04.jpg | G 27-4.OG-Bad_MaP-70_detail_25-03-04.jpg |  | - |  | Asbest | Asbest: Widerlegt | [10 empty] | Screenshot_20250304-144547~2 | 477 | 192
MaP-71 | Einzelprobe | VM-2 | Fliesenkleber | Wand | grün | G 27 | 4.OG | Bad |  |  | 04.3.2025 - 16:32 |  |  |  | G 27-4.OG-Bad_MaP-71_25-03-04.jpg | G 27-4.OG-Bad_MaP-71_detail_25-03-04.jpg |  | - |  | Asbest | Asbest: Widerlegt | [10 empty] | Screenshot_20250304-144547~2 | 499 | 217
MaP-72 | Einzelprobe | VM-3 | Verputz | Wand | weiss | G 27 | 4.OG | Bad |  |  | 04.3.2025 - 16:33 |  |  |  | G 27-4.OG-Bad_MaP-72_25-03-04.jpg | G 27-4.OG-Bad_MaP-72_detail_25-03-04.jpg |  | - |  | Asbest | Asbest: Widerlegt | [10 empty] | Screenshot_20250304-144547~2 | 460 | 186
MaP-73 | Einzelprobe | VM-4 | Verputz | Decke | weiss | G 27 | 4.OG | Bad |  |  | 04.3.2025 - 16:34 |  |  |  | G 27-4.OG-Bad_MaP-73_25-03-04.jpg | G 27-4.OG-Bad_MaP-73_detail_25-03-04.jpg |  | - |  | Asbest | Asbest: Widerlegt | [10 empty] | Screenshot_20250304-144547~2 | 497 | 187
MaP-74 | Einzelprobe | VM-5 | Bodenbelag |  | beige (hart) | G 27 | 4.OG | Wohnzimmer |  |  | 04.3.2025 - 16:40 |  |  |  | G 27-4.OG-Wohnzim..._MaP-74_25-03-04.jpg | G 27-4.OG-Wohnzim..._MaP-74_detail_25-03-04.jpg |  | - |  | Asbest | Asbest: Widerlegt | [10 empty] | Screenshot_20250304-144547~2 | 523.5918 | 336
MaP-75 | Einzelprobe | VM-4 | Verputz | Decke | weiss | G 27 | 4.OG | Wohnzimmer |  |  | 04.3.2025 - 16:41 |  |  |  | G 27-4.OG-Wohnzim..._MaP-75_25-03-04.jpg | G 27-4.OG-Wohnzim..._MaP-75_detail_25-03-04.jpg |  | - |  | Asbest | Asbest: Widerlegt | [10 empty] | Screenshot_20250304-144547~2 | 455 | 347
MaP-76 | Einzelprobe | VM-3 | Verputz | Wand | weiss | G 27 | 4.OG | Wohnzimmer |  |  | 04.3.2025 - 16:42 |  |  |  | G 27-4.OG-Wohnzim..._MaP-76_25-03-04.jpg | G 27-4.OG-Wohnzim..._MaP-76_detail_25-03-04.jpg |  | - |  | Asbest | Asbest: Widerlegt | [10 empty] | Screenshot_20250304-144547~2 | 649.5539 | 409.9935
MaP-77 | Einzelprobe | VM-35 | Bodenbelag | Boden | beige (weich) | G 27 | 4.OG | Schlafzimmer |  |  | 04.3.2025 - 16:44 |  |  |  | G 27-4.OG-Schlafz..._MaP-77_25-03-04.jpg | G 27-4.OG-Schlafz..._MaP-77_detail_25-03-04.jpg |  | - |  | Asbest | Asbest: Widerlegt | [10 empty] | Screenshot_20250304-144547~2 | 752 | 912
MaP-78 | Einzelprobe | VM-3 | Verputz | Wand | weiss | G 27 | 4.OG | Schlafzimmer |  |  | 04.3.2025 - 16:45 |  |  |  | G 27-4.OG-Schlafz..._MaP-78_25-03-04.jpg | G 27-4.OG-Schlafz..._MaP-78_detail_25-03-04.jpg |  | - |  | Asbest | Asbest: Widerlegt | [10 empty] | Screenshot_20250304-144547~2 | 716 | 898
MaP-79 | Einzelprobe | VM-4 | Verputz | Decke | weiss | G 27 | 4.OG | Schlafzimmer |  |  | 04.3.2025 - 16:46 |  |  |  | G 27-4.OG-Schlafz..._MaP-79_25-03-04.jpg | G 27-4.OG-Schlafz..._MaP-79_detail_25-03-04.jpg |  | - |  | Asbest | Asbest: Widerlegt | [10 empty] | Screenshot_20250304-144547~2 | 794 | 897
MaP-80 | Einzelprobe | VM-3 | Verputz | Wand | weiss | G 27 | 4.OG | Treppe zu Terrasse |  |  | 04.3.2025 - 16:53 |  |  |  | G 27-4.OG-Treppe ..._MaP-80_25-03-04.jpg | G 27-4.OG-Treppe ..._MaP-80_detail_25-03-04.jpg |  | - |  | Asbest | Asbest: Widerlegt | [10 empty] | Screenshot_20250304-144547~2 | 797 | 362
MaP-81 | Einzelprobe | VM-1 | Fliesenkleber | Boden | grün | G31 | 2.OG | Bad |  |  | 05.3.2025 - 09:58 |  |  |  | G31-2.OG-Bad_MaP-81_25-03-05.jpg | G31-2.OG-Bad_MaP-81_detail_25-03-05.jpg |  | - |  | Asbest | Asbest: Widerlegt | [10 empty] | Screenshot_20250304-080922~2 | 867.2084 | 337.2095
MaP-82 | Einzelprobe | VM-2 | Fliesenkleber | Wand | grün | G31 | 2.OG | Bad |  |  | 05.3.2025 - 10:00 |  |  |  | G31-2.OG-Bad_MaP-82_25-03-05.jpg | G31-2.OG-Bad_MaP-82_detail_25-03-05.jpg |  | - |  | Asbest | Asbest: Widerlegt | [10 empty] | Screenshot_20250304-080922~2 | 869.1667 | 194.7407
MaP-83 | Einzelprobe | VM-3 | Verputz | Wand | weiss | G31 | 2.OG | Bad |  |  | 05.3.2025 - 10:01 |  |  |  | G31-2.OG-Bad_MaP-83_25-03-05.jpg | G31-2.OG-Bad_MaP-83_detail_25-03-05.jpg |  | - |  | Asbest | Asbest: Widerlegt | [10 empty] | Screenshot_20250304-080922~2 | 859.7179 | 393.2848
MaP-84 | Einzelprobe | VM-6 | Bodenbelag |  | beige (weich) | G31 | 2.OG | Küche |  |  | 05.3.2025 - 10:01 |  |  |  | G31-2.OG-Küche_MaP-84_25-03-05.jpg | G31-2.OG-Küche_MaP-84_detail_25-03-05.jpg |  | - |  | Asbest | Asbest: Bestätigt | [10 empty] | Screenshot_20250304-080922~2 | 1037.4815 | 218.1944
MaP-85 | Einzelprobe | VM-7 | Fliesenkleber | Küchenrückwand | braun | G31 | 2.OG | Küche |  |  | 05.3.2025 - 10:02 |  |  |  | G31-2.OG-Küche_MaP-85_25-03-05.jpg | G31-2.OG-Küche_MaP-85_detail_25-03-05.jpg |  | - |  | Asbest | Asbest: Widerlegt | [10 empty] | Screenshot_20250304-080922~2 | 909.1759 | 273.3796
MaP-86 | Einzelprobe | VM-3 | Verputz | Wand | weiss | G31 | 2.OG | Küche |  |  | 05.3.2025 - 10:02 |  |  |  | G31-2.OG-Küche_MaP-86_25-03-05.jpg | G31-2.OG-Küche_MaP-86_detail_25-03-05.jpg |  | - |  | Asbest | Asbest: Widerlegt | [10 empty] | Screenshot_20250304-080922~2 | 1100.9444 | 284.4167
MaP-87 | Einzelprobe | VM-4 | Verputz | Decke | weiss | G31 | 2.OG | Küche |  |  | 05.3.2025 - 10:03 |  |  |  | G31-2.OG-Küche_MaP-87_25-03-05.jpg | G31-2.OG-Küche_MaP-87_detail_25-03-05.jpg |  | - |  | Asbest | Asbest: Widerlegt | [10 empty] | Screenshot_20250304-080922~2 | 994.713 | 363.0556
MaP-88 | Einzelprobe | VM-5 | Bodenbelag |  | beige (hart) | G31 | 2.OG | Zimmer |  |  | 05.3.2025 - 10:03 |  |  |  | G31-2.OG-Zimmer_MaP-88_25-03-05.jpg | G31-2.OG-Zimmer_MaP-88_detail_25-03-05.jpg |  | - |  | Asbest | Asbest: Widerlegt | [10 empty] | Screenshot_20250304-080922~2 | 914.6944 | 560.3426
MaP-89 | Einzelprobe | VM-3 | Verputz | Wand | weiss | G31 | 2.OG | Zimmer |  |  | 05.3.2025 - 10:04 |  |  |  | G31-2.OG-Zimmer_MaP-89_25-03-05.jpg | G31-2.OG-Zimmer_MaP-89_detail_25-03-05.jpg |  | - |  | Asbest | Asbest: Widerlegt | [10 empty] | Screenshot_20250304-080922~2 | 881.5833 | 592.0741
MaP-90 | Einzelprobe | VM-4 | Verputz | Decke | weiss | G31 | 2.OG | Zimmer |  |  | 05.3.2025 - 10:05 |  |  |  | G31-2.OG-Zimmer_MaP-90_25-03-05.jpg | G31-2.OG-Zimmer_MaP-90_detail_25-03-05.jpg |  | - |  | Asbest | Asbest: Widerlegt | [10 empty] | Screenshot_20250304-080922~2 | 917.0455 | 572.9634
MaP-91 | Einzelprobe | VM-33 | Bodenbelag | Boden | beige (hart) | G31 | 2.OG | Gang |  |  | 05.3.2025 - 10:05 |  |  |  | G31-2.OG-Gang_MaP-91_25-03-05.jpg | G31-2.OG-Gang_MaP-91_detail_25-03-05.jpg |  | - |  | Asbest | Asbest: Bestätigt | [10 empty] | Screenshot_20250304-080922~2 | 1069.213 | 448.5926
MaP-92 | Einzelprobe | VM-3 | Verputz | Wand | weiss | G31 | 2.OG | Gang |  |  | 05.3.2025 - 10:07 |  |  |  | G31-2.OG-Gang_MaP-92_25-03-05.jpg | G31-2.OG-Gang_MaP-92_detail_25-03-05.jpg |  | - |  | Asbest | Asbest: Widerlegt | [10 empty] | Screenshot_20250304-080922~2 | 929.8704 | 513.4352
MaP-93 | Einzelprobe | VM-4 | Verputz | Decke | weiss | G31 | 2.OG | Gang |  |  | 05.3.2025 - 10:08 |  |  |  | G31-2.OG-Gang_MaP-93_25-03-05.jpg | G31-2.OG-Gang_MaP-93_detail_25-03-05.jpg |  | - |  | Asbest | Asbest: Widerlegt | [10 empty] | Screenshot_20250304-080922~2 | 804.3241 | 456.8704
MaP-94 | Einzelprobe | VM-4 | Verputz | Decke | weiss | G31 | 2.OG | Bad |  |  | 05.3.2025 - 10:09 |  |  |  | G31-2.OG-Bad_MaP-94_25-03-05.jpg | G31-2.OG-Bad_MaP-94_detail_25-03-05.jpg |  | - |  | Asbest | Asbest: Widerlegt | [10 empty] | Screenshot_20250304-080922~2 | 805.7037 | 197.5
MaP-95 | Einzelprobe | VM-1 | Fliesenkleber | Boden | grün | E4 | 1.OG | Bad |  |  | 05.3.2025 - 10:23 |  |  |  | E4-1.OG-Bad_MaP-95_25-03-05.jpg | E4-1.OG-Bad_MaP-95_detail_25-03-05.jpg |  | - |  | Asbest | Asbest: Widerlegt | [10 empty] | Screenshot_20250304-080922~2 | 789.1481 | 198.8796
MaP-96 | Einzelprobe | VM-2 | Fliesenkleber | Wand | grün | E4 | 1.OG | Bad |  |  | 05.3.2025 - 10:24 |  |  |  | E4-1.OG-Bad_MaP-96_25-03-05.jpg | E4-1.OG-Bad_MaP-96_detail_25-03-05.jpg |  | - |  | Asbest | Asbest: Widerlegt | [10 empty] | Screenshot_20250304-080922~2 | 781.1066 | 135.5155
MaP-97 | Einzelprobe | VM-3 | Verputz | Wand | weiss | E4 | 1.OG | Bad |  |  | 05.3.2025 - 10:25 |  |  |  | E4-1.OG-Bad_MaP-97_25-03-05.jpg | E4-1.OG-Bad_MaP-97_detail_25-03-05.jpg |  | - |  | Asbest | Asbest: Widerlegt | [10 empty] | Screenshot_20250304-080922~2 | 870.5463 | 356.1574
MaP-98 | Einzelprobe | VM-4 | Verputz | Decke | weiss | E4 | 1.OG | Bad |  |  | 05.3.2025 - 10:26 |  |  |  | E4-1.OG-Bad_MaP-98_25-03-05.jpg | E4-1.OG-Bad_MaP-98_detail_25-03-05.jpg |  | - |  | Asbest | Asbest: Widerlegt | [10 empty] | Screenshot_20250304-080922~2 | 805.7037 | 357.537
MaP-99 | Einzelprobe | VM-16 | Bodenbelag (alt) |  |  | E4 | 1.OG | Gang |  |  | 05.3.2025 - 10:26 |  |  |  | E4-1.OG-Gang_MaP-99_25-03-05.jpg | E4-1.OG-Gang_MaP-99_detail_25-03-05.jpg |  | - |  | Asbest | Asbest: Bestätigt | [10 empty] | Screenshot_20250304-080922~2 | 823.6389 | 445.8333
MaP-100 | Einzelprobe | VM-3 | Verputz | Wand | weiss | E4 | 1.OG | Gang |  |  | 05.3.2025 - 10:31 |  |  |  | E4-1.OG-Gang_MaP-100_25-03-05.jpg | E4-1.OG-Gang_MaP-100_detail_25-03-05.jpg |  | - |  | Asbest | Asbest: Widerlegt | [10 empty] | Screenshot_20250304-080922~2 | 924.3519 | 501.0185
MaP-101 | Einzelprobe | VM-4 | Verputz | Decke | weiss | E4 | 1.OG | Gang |  |  | 05.3.2025 - 10:31 |  |  |  | E4-1.OG-Gang_MaP-101_25-03-05.jpg | E4-1.OG-Gang_MaP-101_detail_25-03-05.jpg |  | - |  | Asbest | Asbest: Widerlegt | [10 empty] | Screenshot_20250304-080922~2 | 1059.5556 | 459.6296
MaP-102 | Einzelprobe | VM-16 | Bodenbelag (alt) |  |  | E4 | 1.OG | Küche |  |  | 05.3.2025 - 10:32 |  |  |  | E4-1.OG-Küche_MaP-102_25-03-05.jpg | E4-1.OG-Küche_MaP-102_detail_25-03-05.jpg |  | - |  | Asbest | Asbest: Bestätigt | [10 empty] | Screenshot_20250304-080922~2 | 1071.9722 | 209.9167
MaP-103 | Einzelprobe | VM-7 | Fliesenkleber | Küchenrückwand | braun | E4 | 1.OG | Küche |  |  | 05.3.2025 - 10:33 |  |  |  | E4-1.OG-Küche_MaP-103_25-03-05.jpg | E4-1.OG-Küche_MaP-103_detail_25-03-05.jpg |  | - |  | Asbest | Asbest: Widerlegt | [10 empty] | Screenshot_20250304-080922~2 | 896.7593 | 283.037
MaP-104 | Einzelprobe | VM-3 | Verputz | Wand | weiss | E4 | 1.OG | Küche |  |  | 05.3.2025 - 10:35 |  |  |  | E4-1.OG-Küche_MaP-104_25-03-05.jpg | E4-1.OG-Küche_MaP-104_detail_25-03-05.jpg |  | - |  | Asbest | Asbest: Widerlegt | [10 empty] | Screenshot_20250304-080922~2 | 1100.9444 | 227.8519
MaP-105 | Einzelprobe | VM-4 | Verputz | Decke | weiss | E4 | 1.OG | Küche |  |  | 05.3.2025 - 10:35 |  |  |  | E4-1.OG-Küche_MaP-105_25-03-05.jpg | E4-1.OG-Küche_MaP-105_detail_25-03-05.jpg |  | - |  | Asbest | Asbest: Widerlegt | [10 empty] | Screenshot_20250304-080922~2 | 967.1204 | 179.5648
MaP-106 | Einzelprobe | VM-36 | Bodenbelag mit Teppich | Boden | alt | E4 | 1.OG | Zimmer |  |  | 05.3.2025 - 10:36 |  |  |  | E4-1.OG-Zimmer_MaP-106_25-03-05.jpg | E4-1.OG-Zimmer_MaP-106_detail_25-03-05.jpg |  | - |  | Asbest | Asbest: Widerlegt | [10 empty] | Screenshot_20250304-080922~2 | 905.037 | 874.8981
MaP-107 | Einzelprobe | VM-3 | Verputz | Wand | weiss | E4 | 1.OG | Zimmer |  |  | 05.3.2025 - 10:37 |  |  |  | E4-1.OG-Zimmer_MaP-107_25-03-05.jpg | E4-1.OG-Zimmer_MaP-107_detail_25-03-05.jpg |  | - |  | Asbest | Asbest: Widerlegt | [10 empty] | Screenshot_20250304-080922~2 | 1100.9444 | 895.5926
MaP-108 | Einzelprobe | VM-4 | Verputz | Decke | weiss | E4 | 1.OG | Zimmer |  |  | 05.3.2025 - 10:38 |  |  |  | E4-1.OG-Zimmer_MaP-108_25-03-05.jpg | E4-1.OG-Zimmer_MaP-108_detail_25-03-05.jpg |  | - |  | Asbest | Asbest: Widerlegt | [10 empty] | Screenshot_20250304-080922~2 | 979.537 | 734.1759
MaP-109 | Einzelprobe | VM-36 | Bodenbelag mit Teppich | Boden | alt | E4 | 1.OG | Zimmer |  |  | 05.3.2025 - 10:47 |  |  |  | E4-1.OG-Zimmer_MaP-109_25-03-05.jpg | E4-1.OG-Zimmer_MaP-109_detail_25-03-05.jpg |  | - |  | Asbest | Asbest: Widerlegt | [10 empty] | Screenshot_20250304-080922~2 | 1371.3519 | 480.3241
MaP-110 | Einzelprobe | VM-3 | Verputz | Wand | weiss | E4 | 1.OG | Zimmer |  |  | 05.3.2025 - 10:48 |  |  |  | E4-1.OG-Zimmer_MaP-110_25-03-05.jpg | E4-1.OG-Zimmer_MaP-110_detail_25-03-05.jpg |  | - |  | Asbest | Asbest: Widerlegt | [10 empty] | Screenshot_20250304-080922~2 | 1412.7407 | 226.4722
MaP-111 | Einzelprobe | VM-4 | Verputz | Decke | weiss | E4 | 1.OG | Zimmer |  |  | 05.3.2025 - 10:48 |  |  |  | E4-1.OG-Zimmer_MaP-111_25-03-05.jpg | E4-1.OG-Zimmer_MaP-111_detail_25-03-05.jpg |  | - |  | Asbest | Asbest: Widerlegt | [10 empty] | Screenshot_20250304-080922~2 | 1248.5648 | 114.7222
MaP-112 | Einzelprobe | VM-1 | Fliesenkleber | Boden | grün | E4 | 1.OG | Bad |  |  | 05.3.2025 - 11:02 |  |  |  | E4-1.OG-Bad_MaP-112_25-03-05.jpg | E4-1.OG-Bad_MaP-112_detail_25-03-05.jpg |  | - |  | Asbest | Asbest: Widerlegt | [10 empty] | Screenshot_20250304-080922~2 | 631.9713 | 363.4331
MaP-113 | Einzelprobe | VM-2 | Fliesenkleber | Wand | grün | E4 | 1.OG | Bad |  |  | 05.3.2025 - 11:03 |  |  |  | E4-1.OG-Bad_MaP-113_25-03-05.jpg | E4-1.OG-Bad_MaP-113_detail_25-03-05.jpg |  | - |  | Asbest | Asbest: Widerlegt | [10 empty] | Screenshot_20250304-080922~2 | 724.3056 | 211.2963
MaP-114 | Einzelprobe | VM-3 | Verputz | Wand | weiss | E4 | 1.OG | Bad |  |  | 05.3.2025 - 11:03 |  |  |  | E4-1.OG-Bad_MaP-114_25-03-05.jpg | E4-1.OG-Bad_MaP-114_detail_25-03-05.jpg |  | - |  | Asbest | Asbest: Widerlegt | [10 empty] | Screenshot_20250304-080922~2 | 615.3148 | 325.8056
MaP-115 | Einzelprobe | VM-4 | Verputz | Decke | weiss | E4 | 1.OG | Bad |  |  | 05.3.2025 - 11:03 |  |  |  | E4-1.OG-Bad_MaP-115_25-03-05.jpg | E4-1.OG-Bad_MaP-115_detail_25-03-05.jpg |  | - |  | Asbest | Asbest: Widerlegt | [10 empty] | Screenshot_20250304-080922~2 | 651.1852 | 204.3981
MaP-116 | Einzelprobe | VM-17 | Bodenbelag |  | braun (hart) | E4 | 1.OG | Küche |  |  | 05.3.2025 - 11:05 |  |  |  | E4-1.OG-Küche_MaP-116_25-03-05.jpg | E4-1.OG-Küche_MaP-116_detail_25-03-05.jpg |  | - |  | Asbest | Asbest: Bestätigt | [10 empty] | Screenshot_20250304-080922~2 | 969.8796 | 360.2963
MaP-117 | Einzelprobe | VM-7 | Fliesenkleber | Küchenrückwand | braun | E4 | 1.OG | Küche |  |  | 05.3.2025 - 11:06 |  |  |  | E4-1.OG-Küche_MaP-117_25-03-05.jpg | E4-1.OG-Küche_MaP-117_detail_25-03-05.jpg |  | - |  | Asbest | Asbest: Widerlegt | [10 empty] | Screenshot_20250304-080922~2 | 582.2037 | 272
MaP-118 | Einzelprobe | VM-3 | Verputz | Wand | weiss | E4 | 1.OG | Küche |  |  | 05.3.2025 - 11:07 |  |  |  | E4-1.OG-Küche_MaP-118_25-03-05.jpg | E4-1.OG-Küche_MaP-118_detail_25-03-05.jpg |  | - |  | Asbest | Asbest: Widerlegt | [10 empty] | Screenshot_20250304-080922~2 | 376.6389 | 276.1389
MaP-119 | Einzelprobe | VM-4 | Verputz | Decke | weiss | E4 | 1.OG | Küche |  |  | 05.3.2025 - 11:07 |  |  |  | E4-1.OG-Küche_MaP-119_25-03-05.jpg | E4-1.OG-Küche_MaP-119_detail_25-03-05.jpg |  | - |  | Asbest | Asbest: Widerlegt | [10 empty] | Screenshot_20250304-080922~2 | 478.7315 | 178.1852
MaP-120 | Einzelprobe | VM-6 | Bodenbelag |  | beige (weich) | E4 | 1.OG | Gang |  |  | 05.3.2025 - 11:08 |  |  |  | E4-1.OG-Gang_MaP-120_25-03-05.jpg | E4-1.OG-Gang_MaP-120_detail_25-03-05.jpg |  | - |  | Asbest | Asbest: Bestätigt | [10 empty] | Screenshot_20250304-080922~2 | 413.8889 | 467.9074
MaP-121 | Einzelprobe | VM-3 | Verputz | Wand | weiss | E4 | 1.OG | Gang |  |  | 05.3.2025 - 11:09 |  |  |  | E4-1.OG-Gang_MaP-121_25-03-05.jpg | E4-1.OG-Gang_MaP-121_detail_25-03-05.jpg |  | - |  | Asbest | Asbest: Widerlegt | [10 empty] | Screenshot_20250304-080922~2 | 921.5926 | 411.3426
MaP-122 | Einzelprobe | VM-4 | Verputz | Decke | weiss | E4 | 1.OG | Gang |  |  | 05.3.2025 - 11:10 |  |  |  | E4-1.OG-Gang_MaP-122_25-03-05.jpg | E4-1.OG-Gang_MaP-122_detail_25-03-05.jpg |  | - |  | Asbest | Asbest: Widerlegt | [10 empty] | Screenshot_20250304-080922~2 | 1067.8333 | 444.4537
MaP-123 | Einzelprobe | VM-35 | Bodenbelag | Boden | beige (weich) | E4 | 1.OG | Wohnzimmer |  |  | 05.3.2025 - 11:24 |  |  |  | E4-1.OG-Wohnzim..._MaP-123_25-03-05.jpg | E4-1.OG-Wohnzim..._MaP-123_detail_25-03-05.jpg |  | - |  | Asbest | Asbest: Widerlegt | [10 empty] | Screenshot_20250304-080922~2 | 91.2764 | 85.5785
MaP-124 | Einzelprobe | VM-3 | Verputz | Wand | weiss | E4 | 1.OG | Wohnzimmer |  |  | 05.3.2025 - 11:25 |  |  |  | E4-1.OG-Wohnzim..._MaP-124_25-03-05.jpg | E4-1.OG-Wohnzim..._MaP-124_detail_25-03-05.jpg |  | - |  | Asbest | Asbest: Widerlegt | [10 empty] | Screenshot_20250304-080922~2 | 64.8426 | 477.5648
MaP-125 | Einzelprobe | VM-4 | Verputz | Decke | weiss | E4 | 1.OG | Wohnzimmer |  |  | 05.3.2025 - 11:25 |  |  |  | E4-1.OG-Wohnzim..._MaP-125_25-03-05.jpg | E4-1.OG-Wohnzim..._MaP-125_detail_25-03-05.jpg |  | - |  | Asbest | Asbest: Widerlegt | [10 empty] | Screenshot_20250304-080922~2 | 201.4259 | 132.2158
MaP-126 | Einzelprobe | VM-35 | Bodenbelag | Boden | beige (weich) | E4 | 1.OG | Zimmer |  |  | 05.3.2025 - 11:56 |  |  |  | E4-1.OG-Zimmer_MaP-126_25-03-05.jpg | E4-1.OG-Zimmer_MaP-126_detail_25-03-05.jpg |  | - |  | Asbest | Asbest: Widerlegt | [10 empty] | Screenshot_20250304-080922~2 | 317.7285 | 915.9843
MaP-127 | Einzelprobe | VM-3 | Verputz | Wand | weiss | E4 | 1.OG | Zimmer |  |  | 05.3.2025 - 11:57 |  |  |  | E4-1.OG-Zimmer_MaP-127_25-03-05.jpg | E4-1.OG-Zimmer_MaP-127_detail_25-03-05.jpg |  | - |  | Asbest | Asbest: Widerlegt | [10 empty] | Screenshot_20250304-080922~2 | 280.0648 | 942.5
MaP-128 | Einzelprobe | VM-4 | Verputz | Decke | weiss | E4 | 1.OG | Zimmer |  |  | 05.3.2025 - 11:58 |  |  |  | E4-1.OG-Zimmer_MaP-128_25-03-05.jpg | E4-1.OG-Zimmer_MaP-128_detail_25-03-05.jpg |  | - |  | Asbest | Asbest: Widerlegt | [10 empty] | Screenshot_20250304-080922~2 | 1400.3241 | 742.4537
MaP-129 | Einzelprobe | VM-1 | Fliesenkleber | Boden | grün | E2 | EG | Bad |  |  | 05.3.2025 - 13:38 |  |  |  | E2-EG-Bad_MaP-129_25-03-05.jpg | E2-EG-Bad_MaP-129_detail_25-03-05.jpg |  | - |  | Asbest | Asbest: Widerlegt | [10 empty] | EG | 784.0496 | 209.4077
MaP-130 | Einzelprobe | VM-2 | Fliesenkleber | Wand | grün | E2 | EG | Bad |  |  | 05.3.2025 - 13:40 |  |  |  | E2-EG-Bad_MaP-130_25-03-05.jpg | E2-EG-Bad_MaP-130_detail_25-03-05.jpg |  | - |  | Asbest | Asbest: Widerlegt | [10 empty] | EG | 700.1074 | 206.3185
MaP-131 | Einzelprobe | VM-3 | Verputz | Wand | weiss | E2 | EG | Bad |  |  | 05.3.2025 - 13:41 |  |  |  | E2-EG-Bad_MaP-131_25-03-05.jpg | E2-EG-Bad_MaP-131_detail_25-03-05.jpg |  | - |  | Asbest | Asbest: Widerlegt | [10 empty] | EG | 832.6444 | 312.3481
MaP-132 | Einzelprobe | VM-4 | Verputz | Decke | weiss | E2 | EG | Bad |  |  | 05.3.2025 - 13:42 |  |  |  | E2-EG-Bad_MaP-132_25-03-05.jpg | E2-EG-Bad_MaP-132_detail_25-03-05.jpg |  | - |  | Asbest | Asbest: Widerlegt | [10 empty] | EG | 774.9519 | 218.7926
MaP-133 | Einzelprobe | VM-8 | Cushion-Vinyl | Boden | rot/braun | E2 | EG | Küche |  |  | 05.3.2025 - 13:44 |  |  |  | E2-EG-Küche_MaP-133_25-03-05.jpg | E2-EG-Küche_MaP-133_detail_25-03-05.jpg |  | - |  | Asbest | Asbest: Bestätigt | [10 empty] | EG | 511.437 | 215.6741
MaP-134 | Einzelprobe | VM-7 | Fliesenkleber | Küchenrückwand | braun | E2 | EG | Küche |  |  | 05.3.2025 - 13:45 |  |  |  | E2-EG-Küche_MaP-134_25-03-05.jpg | E2-EG-Küche_MaP-134_detail_25-03-05.jpg |  | - |  | Asbest | Asbest: Widerlegt | [10 empty] | EG
MaP-135 | Einzelprobe | VM-3 | Verputz | Wand | weiss | E2 | EG | Küche |  |  | 05.3.2025 - 13:47 |  |  |  | E2-EG-Küche_MaP-135_25-03-05.jpg | E2-EG-Küche_MaP-135_detail_25-03-05.jpg |  | - |  | Asbest | Asbest: Widerlegt | [10 empty] | EG | 458.4222 | 251.537
MaP-136 | Einzelprobe | VM-4 | Verputz | Decke | weiss | E2 | EG | Küche |  |  | 05.3.2025 - 13:48 |  |  |  | E2-EG-Küche_MaP-136_25-03-05.jpg | E2-EG-Küche_MaP-136_detail_25-03-05.jpg |  | - |  | Asbest | Asbest: Widerlegt | [10 empty] | EG | 575.3667 | 204.7593
MaP-137 | Einzelprobe | VM-6 | Bodenbelag |  | beige (weich) | E2 | EG | Gang |  |  | 05.3.2025 - 13:49 |  |  |  | E2-EG-Gang_MaP-137_25-03-05.jpg | E2-EG-Gang_MaP-137_detail_25-03-05.jpg |  | - |  | Asbest | Asbest: Bestätigt | [10 empty] | EG | 487.6074 | 514.9977
MaP-138 | Einzelprobe | VM-3 | Verputz | Wand | weiss | E2 | EG | Gang |  |  | 05.3.2025 - 13:50 |  |  |  | E2-EG-Gang_MaP-138_25-03-05.jpg | E2-EG-Gang_MaP-138_detail_25-03-05.jpg |  | - |  | Asbest | Asbest: Widerlegt | [10 empty] | EG | 631.5 | 544.6778
MaP-139 | Einzelprobe | VM-4 | Verputz | Decke | weiss | E2 | EG | Gang |  |  | 05.3.2025 - 13:51 |  |  |  | E2-EG-Gang_MaP-139_25-03-05.jpg | E2-EG-Gang_MaP-139_detail_25-03-05.jpg |  | - |  | Asbest | Asbest: Widerlegt | [10 empty] | EG | 804.5778 | 482.3074
MaP-140 | Einzelprobe | VM-18 | Bodenbelag | braun (alt) |  | E2 | EG | Wohnzimmer |  |  | 05.3.2025 - 13:51 |  |  |  | E2-EG-Wohnzim..._MaP-140_25-03-05.jpg | E2-EG-Wohnzim..._MaP-140_detail_25-03-05.jpg |  | - |  | Asbest | Asbest: Widerlegt | [10 empty] | EG | 289.885 | 84.1711
MaP-141 | Einzelprobe | VM-3 | Verputz | Wand | weiss | E2 | EG | Wohnzimmer |  |  | 05.3.2025 - 13:53 |  |  |  | E2-EG-Wohnzim..._MaP-141_25-03-05.jpg | E2-EG-Wohnzim..._MaP-141_detail_25-03-05.jpg |  | - |  | Asbest | Asbest: Widerlegt | [10 empty] | EG | 137.2148 | 210.9963
MaP-142 | Einzelprobe | VM-4 | Verputz | Decke | weiss | E2 | EG | Wohnzimmer |  |  | 05.3.2025 - 13:54 |  |  |  | E2-EG-Wohnzim..._MaP-142_25-03-05.jpg | E2-EG-Wohnzim..._MaP-142_detail_25-03-05.jpg |  | - |  | Asbest | Asbest: Widerlegt | [10 empty] | EG | 349.5789 | 125.0921
MaP-143 | Einzelprobe | VM-10 | Bodenbelag (neu) |  |  | E2 | EG | Zimmer |  |  | 05.3.2025 - 13:54 |  |  |  | E2-EG-Zimmer_MaP-143_25-03-05.jpg | E2-EG-Zimmer_MaP-143_detail_25-03-05.jpg |  | - |  | Asbest | Asbest: Widerlegt | [10 empty] | EG | 470.8193 | 949.7823
MaP-144 | Einzelprobe | VM-3 | Verputz | Wand | weiss | E2 | EG | Zimmer |  |  | 05.3.2025 - 13:56 |  |  |  | E2-EG-Zimmer_MaP-144_25-03-05.jpg | E2-EG-Zimmer_MaP-144_detail_25-03-05.jpg |  | - |  | Asbest | Asbest: Widerlegt | [10 empty] | EG | 459.545 | 854.244
MaP-145 | Einzelprobe | VM-4 | Verputz | Decke | weiss | E2 | EG | Zimmer |  |  | 05.3.2025 - 13:57 |  |  |  | E2-EG-Zimmer_MaP-145_25-03-05.jpg | E2-EG-Zimmer_MaP-145_detail_25-03-05.jpg |  | - |  | Asbest | Asbest: Widerlegt | [10 empty] | EG | 611.2296 | 943.8481
MaP-146 | Einzelprobe | VM-3 | Verputz | Wand | weiss | G31 | 2.OG | Küche |  |  | 05.3.2025 - 15:24 |  |  |  | G31-2.OG-Küche _MaP-146_25-03-05.jpg | G31-2.OG-Küche _MaP-146_detail_25-03-05.jpg |  | - |  | Asbest | Asbest: Widerlegt | [10 empty] | Screenshot_20250304-080922~2 | 405.6111 | 198.8796
MaP-147 | Einzelprobe | VM-30 | Fliesenkleber | Küchenrückwand |  | G31 | 2.OG | Küche |  |  | 05.3.2025 - 15:27 |  |  |  | G31-2.OG-Küche _MaP-147_25-03-05.jpg | G31-2.OG-Küche _MaP-147_detail_25-03-05.jpg |  | - |  | Asbest | Asbest: Bestätigt | [10 empty] | Screenshot_20250304-080922~2 | 575.3056 | 226.4722
MaP-148 | Einzelprobe | VM-19 | Bodenbelag |  | weiss (weich) | G31 | 2.OG | Küche |  |  | 05.3.2025 - 15:28 |  |  |  | G31-2.OG-Küche _MaP-148_25-03-05.jpg | G31-2.OG-Küche _MaP-148_detail_25-03-05.jpg |  | - |  | Asbest | Asbest: Bestätigt | [10 empty] | Screenshot_20250304-080922~2 | 402.8519 | 324.4259
MaP-149 | Einzelprobe | VM-4 | Verputz | Decke | weiss | G31 | 2.OG | Küche |  |  | 05.3.2025 - 15:30 |  |  |  | G31-2.OG-Küche _MaP-149_25-03-05.jpg | G31-2.OG-Küche _MaP-149_detail_25-03-05.jpg |  | - |  | Asbest | Asbest: Widerlegt | [10 empty] | Screenshot_20250304-080922~2 | 484.25 | 339.6019
MaP-150 | Einzelprobe | VM-32 | Fliesenkleber | Wand | grün | G31 | 2.OG | Bad |  |  | 05.3.2025 - 15:31 |  |  |  | G31-2.OG-Bad_MaP-150_25-03-05.jpg | G31-2.OG-Bad_MaP-150_detail_25-03-05.jpg |  | - |  | Asbest | Asbest: Bestätigt | [10 empty] | Screenshot_20250304-080922~2 | 704.9907 | 186.463
MaP-151 | Einzelprobe | VM-1 | Fliesenkleber | Boden | grün | G31 | 2.OG | Bad |  |  | 05.3.2025 - 15:32 |  |  |  | G31-2.OG-Bad_MaP-151_25-03-05.jpg | G31-2.OG-Bad_MaP-151_detail_25-03-05.jpg |  | - |  | Asbest | Asbest: Widerlegt | [10 empty] | Screenshot_20250304-080922~2 | 671.7798 | 283.1763
MaP-152 | Einzelprobe | VM-3 | Verputz | Wand | weiss | G31 | 2.OG | Bad |  |  | 05.3.2025 - 15:33 |  |  |  | G31-2.OG-Bad_MaP-152_25-03-05.jpg | G31-2.OG-Bad_MaP-152_detail_25-03-05.jpg |  | - |  | Asbest | Asbest: Widerlegt | [10 empty] | Screenshot_20250304-080922~2 | 624.9722 | 229.2315
MaP-153 | Einzelprobe | VM-4 | Verputz | Decke | weiss | G31 | 2.OG | Bad |  |  | 05.3.2025 - 15:33 |  |  |  | G31-2.OG-Bad_MaP-153_25-03-05.jpg | G31-2.OG-Bad_MaP-153_detail_25-03-05.jpg |  | - |  | Asbest | Asbest: Widerlegt | [10 empty] | Screenshot_20250304-080922~2 | 655.3241 | 343.7407
MaP-154 | Einzelprobe | VM-6 | Bodenbelag |  | beige (weich) | G31 | 2.OG | Gang |  |  | 05.3.2025 - 15:34 |  |  |  | G31-2.OG-Gang_MaP-154_25-03-05.jpg | G31-2.OG-Gang_MaP-154_detail_25-03-05.jpg |  | - |  | Asbest | Asbest: Bestätigt | [10 empty] | Screenshot_20250304-080922~2 | 699.4722 | 473.4259
MaP-155 | Einzelprobe | VM-3 | Verputz | Wand | weiss | G31 | 2.OG | Gang |  |  | 05.3.2025 - 15:36 |  |  |  | G31-2.OG-Gang_MaP-155_25-03-05.jpg | G31-2.OG-Gang_MaP-155_detail_25-03-05.jpg |  | - |  | Asbest | Asbest: Widerlegt | [10 empty] | Screenshot_20250304-080922~2 | 383.537 | 487.2222
MaP-156 | Einzelprobe | VM-4 | Verputz | Decke | weiss | G31 | 2.OG | Gang |  |  | 05.3.2025 - 15:38 |  |  |  | G31-2.OG-Gang_MaP-156_25-03-05.jpg | G31-2.OG-Gang_MaP-156_detail_25-03-05.jpg |  | - |  | Asbest | Asbest: Widerlegt | [10 empty] | Screenshot_20250304-080922~2 | 451.1389 | 458.25
MaP-157 | Einzelprobe | VM-35 | Bodenbelag | Boden | beige (weich) | G31 | 2.OG | Wohnzimmer |  |  | 05.3.2025 - 15:38 |  |  |  | G31-2.OG-Wohnzim..._MaP-157_25-03-05.jpg | G31-2.OG-Wohnzim..._MaP-157_detail_25-03-05.jpg |  | - |  | Asbest | Asbest: Widerlegt | [10 empty] | Screenshot_20250304-080922~2 | 117.2685 | 109.2037
MaP-158 | Einzelprobe | VM-3 | Verputz | Wand | weiss | G31 | 2.OG | Wohnzimmer |  |  | 05.3.2025 - 15:39 |  |  |  | G31-2.OG-Wohnzim..._MaP-158_25-03-05.jpg | G31-2.OG-Wohnzim..._MaP-158_detail_25-03-05.jpg |  | - |  | Asbest | Asbest: Widerlegt | [10 empty] | Screenshot_20250304-080922~2 | 150.9737 | 38.4755
MaP-159 | Einzelprobe | VM-4 | Verputz | Decke | weiss | G31 | 2.OG | Wohnzimmer |  |  | 05.3.2025 - 15:39 |  |  |  | G31-2.OG-Wohnzim..._MaP-159_25-03-05.jpg | G31-2.OG-Wohnzim..._MaP-159_detail_25-03-05.jpg |  | - |  | Asbest | Asbest: Widerlegt | [10 empty] | Screenshot_20250304-080922~2 | 313.1759 | 69.1944
MaP-160 | Einzelprobe | VM-35 | Bodenbelag | Boden | beige (weich) | G31 | 2.OG | Zimmer |  |  | 05.3.2025 - 15:40 |  |  |  | G31-2.OG-Zimmer_MaP-160_25-03-05.jpg | G31-2.OG-Zimmer_MaP-160_detail_25-03-05.jpg |  | - |  | Asbest | Asbest: Widerlegt | [10 empty] | Screenshot_20250304-080922~2 | 413.8889 | 902.4907
MaP-161 | Einzelprobe | VM-3 | Verputz | Wand | weiss | G31 | 2.OG | Zimmer |  |  | 05.3.2025 - 15:43 |  |  |  | G31-2.OG-Zimmer _MaP-161_25-03-05.jpg | G31-2.OG-Zimmer _MaP-161_detail_25-03-05.jpg |  | - |  | Asbest | Asbest: Widerlegt | [10 empty] | Screenshot_20250304-080922~2 | 604.4549 | 884.4217
MaP-162 | Einzelprobe | VM-4 | Verputz | Decke | weiss | G31 | 2.OG | Zimmer |  |  | 05.3.2025 - 15:44 |  |  |  | G31-2.OG-Zimmer_MaP-162_25-03-05.jpg | G31-2.OG-Zimmer_MaP-162_detail_25-03-05.jpg |  | - |  | Asbest | Asbest: Widerlegt | [10 empty] | Screenshot_20250304-080922~2 | 492.5278 | 862.4815
MaP-163 | Einzelprobe | VM-29 | Leichtbauelemente |  |  | G 27 | DG | Gipsplatte mit Spachtelmasse |  |  | 05.3.2025 - 16:07 | [6 empty] | - |  | Asbest | Asbest: Widerlegt
MaP-164 | Einzelprobe | VM-4 | Verputz | Decke | weiss | Treppenhaus | DG |  |  |  | 05.3.2025 - 16:12 |  |  |  | Treppenhaus-DG-_MaP-164_25-03-05.jpg | Treppenhaus-DG-_MaP-164_detail_25-03-05.jpg |  | - |  | Asbest | Asbest: Widerlegt
MaP-165 | Einzelprobe | VM-23 | Verputz | Wand | grün | G31 | DG-UG |  |  |  | 05.3.2025 - 16:14 |  |  |  | G31-DG-UG-_MaP-165_25-03-05.jpg | G31-DG-UG-_MaP-165_detail_25-03-05.jpg |  | - |  | Asbest | Asbest: Widerlegt
MaP-166 | Einzelprobe | VM-24 | Fliesenkleber | Sockelplatte |  | G31 | DG-UG |  |  |  | 05.3.2025 - 16:17 |  |  |  | G31-DG-UG-_MaP-166_25-03-05.jpg | G31-DG-UG-_MaP-166_detail_25-03-05.jpg |  | - |  | Asbest | Asbest: Widerlegt
MaP-167 | Einzelprobe | VM-3 | Verputz | Wand | weiss | G31 | UG | Waschküche |  |  | 05.3.2025 - 16:25 |  |  |  | G31-UG-Waschkü..._MaP-167_25-03-05.jpg | G31-UG-Waschkü..._MaP-167_detail_25-03-05.jpg |  | - |  | Asbest | Asbest: Widerlegt | [10 empty] | Screenshot_20250305-162737~2 | 317.9123 | 729.7153
MaP-168 | Einzelprobe | VM-4 | Verputz | Decke | weiss | G31 | UG | Waschküche |  |  | 05.3.2025 - 16:29 |  |  |  | G31-UG-Waschkü..._MaP-168_25-03-05.jpg | G31-UG-Waschkü..._MaP-168_detail_25-03-05.jpg |  | - |  | Asbest | Asbest: Widerlegt | [10 empty] | Screenshot_20250305-162737~2 | 448.4245 | 755.3611
MaP-169 | Einzelprobe | VM-25 | Rohrummentelung | Wasserleitungen |  | G31 | UG | Keller |  |  | 05.3.2025 - 16:29 |  |  |  | G31-UG-Keller_MaP-169_25-03-05.jpg | G31-UG-Keller_MaP-169_detail_25-03-05.jpg |  | - |  | Asbest | Asbest: Widerlegt | [10 empty] | Screenshot_20250305-162737~2 | 651.3806 | 380.3917
MaP-170 | Einzelprobe | VM-4 | Verputz | Decke | weiss | G31 | UG | Treppenhaus |  |  | 05.3.2025 - 16:31 |  |  |  | G31-UG-Treppen..._MaP-170_25-03-05.jpg | G31-UG-Treppen..._MaP-170_detail_25-03-05.jpg |  | - |  | Asbest | Asbest: Widerlegt | [10 empty] | Screenshot_20250305-162737~2 | 689.9722 | 632.9917
MaP-171 | Einzelprobe | VM-27 | Sockelputz | Fassade |  | G 27 | EG |  |  |  | 05.3.2025 - 16:37 |  |  |  | G 27-EG-_MaP-171_25-03-16.jpg | G 27-EG-_MaP-171_detail_25-03-16.jpg |  | - |  | Asbest | Asbest: Widerlegt
MaP-172 | Einzelprobe | VM-28 | Fassadenputz |  | orange | G 27 | 1.OG | Fassade |  |  | 07.3.2025 - 14:40 |  |  |  | G 27-1.OG-Fassade_MaP-172_25-03-16.jpg | G 27-1.OG-Fassade_MaP-172_detail_25-03-16.jpg |  | - |  | Asbest | Asbest: Widerlegt
MaP-173 | Einzelprobe | VM-28 | Fassadenputz |  | orange | G 27 | 2.OG | Fassade |  |  | 07.3.2025 - 14:41 |  |  |  | G 27-2.OG-Fassade_MaP-173_25-03-16.jpg | G 27-2.OG-Fassade_MaP-173_detail_25-03-16.jpg |  | - |  | Asbest | Asbest: Widerlegt
MaP-174 | Einzelprobe | VM-28 | Fassadenputz |  | orange | G 27 | 3.OG | Fassade |  |  | 07.3.2025 - 14:41 |  |  |  | G 27-3.OG-Fassade_MaP-174_25-03-16.jpg | G 27-3.OG-Fassade_MaP-174_detail_25-03-16.jpg |  | - |  | Asbest | Asbest: Widerlegt
VB-1 | Visueller Befund | VM-11 | Antidröhnbeschichtung | Spühlbecken | schwarz | alle Wohnungen | alle Stockwerke | alle Küchen |  |  | 04.3.2025 - 14:06 |  |  |  | alle Wohnungen-alle St...-alle Kü..._VB-1_25-03-04.jpg | alle Wohnungen-alle St...-alle Kü..._VB-1_detail_25-03-04.jpg |  | - |  | PAK | PAK: Ungeklärt
VB-2 | Visueller Befund | VM-13 | Faserzement | Elektrotableau | grau | jede Wohnung | alle Stockwerke | Wandschrank Gang |  |  | 04.3.2025 - 15:01 |  |  |  | jede Wohnung-alle St...-Wandsch..._VB-2_25-03-04.jpg | jede Wohnung-alle St...-Wandsch..._VB-2_detail_25-03-04.jpg |  | - |  | Asbest | Asbest: Bestätigt
VB-3 | Visueller Befund | VM-8 | Cushion-Vinyl | Boden | rot/braun | G 27 | 4.OG | Wandschrank Gang |  |  | 04.3.2025 - 16:09 |  |  |  | G 27-4.OG-Wandsch..._VB-3_25-03-04.jpg | G 27-4.OG-Wandsch..._VB-3_detail_25-03-04.jpg |  | - |  | Asbest | Asbest: Bestätigt | [10 empty] | Screenshot_20250304-144547~2 | 426 | 319
VB-4 | Visueller Befund | VM-15 | Faserzement | Balkonbrüstung | weiss/ grau | alle Balkone | 1.OG - DG |  |  |  | 04.3.2025 - 16:58 |  |  |  | alle Balkone-1.OG - DG-_VB-4_25-03-04.jpg | alle Balkone-1.OG - DG-_VB-4_detail_25-03-04.jpg |  | - |  | Asbest | Asbest: Bestätigt
VB-5 | Visueller Befund | VM-20 | Brandschutzplatte | alter Herd |  | alle Küchen | jede Wohnung |  |  |  | 05.3.2025 - 15:46 |  |  |  | alle Küchen-jede Wo...-_VB-5_25-03-05.jpg | alle Küchen-jede Wo...-_VB-5_detail_25-03-05.jpg |  | - |  | Asbest | Asbest: Ungeklärt
VB-6 | Visueller Befund | VM-21 | FL-Leuchte |  |  | alle Küchen | jede Wohnung |  |  |  | 05.3.2025 - 16:04 |  |  |  | alle Küchen-jede Wo...-_VB-6_25-03-05.jpg | alle Küchen-jede Wo...-_VB-6_detail_25-03-05.jpg |  | - |  | PCB Quecksilber | PCB: Ungeklärt Quecksilber: Ungeklärt
VB-7 | Visueller Befund | VM-22 | LAP | Elektrobuchse |  | Estrich | DG |  |  |  | 05.3.2025 - 16:07 |  |  |  | Estrich-DG-_VB-7_25-03-05.jpg | Estrich-DG-_VB-7_detail_25-03-05.jpg | 3 | Stück |  | Asbest | Asbest: Bestätigt | [10 empty] | Screenshot_20250305-160924~2 | 671.2296 | 453.6593
VB-8 | Visueller Befund | VM-26 | Rohrisolation | Wasserleitungen |  | G31 | UG | Keller |  |  | 05.3.2025 - 16:32 |  |  |  | G31-UG-Keller_VB-8_25-03-05.jpg | G31-UG-Keller_VB-8_detail_25-03-05.jpg |  | - |  | FCKW | FCKW: Ungeklärt | [10 empty] | Screenshot_20250305-162737~2 | 209.9198 | 403.5478