## Report
Bezeichnung Befund | Art | Verdachtsmoment | Material | Zugehöriges Bauteil | Farbe | Gebäude/Bereich | Stockwerk/Ebene | Raum/Teilbereich | Bemerkung Probe/Befund | Bemerkung Verdachtsmoment | Erfassungszeitpunkt | Probenehmer | Überblick | Detail | Dateiname Überblick | Dateiname Detail | Menge | Einheit | Mischprobe | Verdacht | Einstufung | Angenommene Trefferwahrscheinlichkeit | Einheit | Aussagesicherheit | Einheit | Risikomenge | Einheit | Begründung | Ergebnis Analytik | Bewertung | Aufgabe | Referenzkarte | X-Koordinate | Y-Koordinate
MaP-1 | Einzelprobe | VM-1 | Verputz | Wand | weiss | Wohnhaus | UG | Wohnzimmer |  |  | 06.3.2025 - 09:47 |  |  |  | Wohnhaus-UG-Wohnzim..._MaP-1_25-03-06.jpg | Wohnhaus-UG-Wohnzim..._MaP-1_detail_25-03-06.jpg |  | - |  | Asbest | Asbest: Widerlegt | [10 empty] | Grundriss_Untergeschoss | 586.8809 | 437.8505
MaP-2 | Einzelprobe | VM-2 | Fliesenkleber | Wand |  | Wohnhaus | UG | Bad |  |  | 06.3.2025 - 09:49 |  |  |  | Wohnhaus-UG-Bad_MaP-2_25-03-06.jpg | Wohnhaus-UG-Bad_MaP-2_detail_25-03-06.jpg |  | - |  | Asbest | Asbest: Widerlegt | [10 empty] | Grundriss_Untergeschoss | 553.4563 | 584.3497
MaP-3 | Einzelprobe | VM-3 | Fliesenkleber | Boden |  | Wohnhaus | UG | Bad |  |  | 06.3.2025 - 09:50 |  |  |  | Wohnhaus-UG-Bad_MaP-3_25-03-06.jpg | Wohnhaus-UG-Bad_MaP-3_detail_25-03-06.jpg |  | - |  | Asbest | Asbest: Widerlegt | [10 empty] | Grundriss_Untergeschoss | 478.1067 | 619.1192
MaP-4 | Einzelprobe | VM-4 | Fliesenkleber | Küchenrückwand |  | Wohnhaus | UG | Küche |  |  | 06.3.2025 - 09:51 |  |  |  | Wohnhaus-UG-Küche_MaP-4_25-03-06.jpg | Wohnhaus-UG-Küche_MaP-4_detail_25-03-06.jpg |  | - |  | Asbest | Asbest: Widerlegt | [10 empty] | Grundriss_Untergeschoss | 361.7371 | 462.2719
MaP-5 | Einzelprobe | VM-1 | Verputz | Wand | weiss | Wohnhaus | UG | Küche |  |  | 06.3.2025 - 09:52 |  |  |  | Wohnhaus-UG-Küche_MaP-5_25-03-06.jpg | Wohnhaus-UG-Küche_MaP-5_detail_25-03-06.jpg |  | - |  | Asbest | Asbest: Widerlegt | [10 empty] | Grundriss_Untergeschoss | 390.7444 | 571.9323
MaP-6 | Einzelprobe | VM-1 | Verputz | Wand | weiss | Wohnhaus | UG | Keller |  |  | 06.3.2025 - 09:52 |  |  |  | Wohnhaus-UG-Keller_MaP-6_25-03-06.jpg | Wohnhaus-UG-Keller_MaP-6_detail_25-03-06.jpg |  | - |  | Asbest | Asbest: Widerlegt | [10 empty] | Grundriss_Untergeschoss | 857.3735 | 541.5648
MaP-7 | Einzelprobe | VM-3 | Fliesenkleber | Boden |  | Wohnhaus | EG | Gang/Waschküche |  |  | 06.3.2025 - 10:59 |  |  |  | Wohnhaus-EG-Gang-Wa..._MaP-7_25-03-06.jpg | Wohnhaus-EG-Gang-Wa..._MaP-7_detail_25-03-06.jpg |  | - |  | Asbest | Asbest: Widerlegt | [10 empty] | Grundriss_Erdgeschoss | 825.6793 | 843.4734
MaP-8 | Einzelprobe | VM-2 | Fliesenkleber | Wand |  | Wohnhaus | EG | WC/Waschküche |  |  | 06.3.2025 - 11:00 |  |  |  | Wohnhaus-EG-WC-Wasc..._MaP-8_25-03-06.jpg | Wohnhaus-EG-WC-Wasc..._MaP-8_detail_25-03-06.jpg |  | - |  | Asbest | Asbest: Widerlegt | [10 empty] | Grundriss_Erdgeschoss | 671.8773 | 938.9084
MaP-9 | Einzelprobe | VM-1 | Verputz | Wand | weiss | Wohnhaus | EG | WC/Waschküche |  |  | 06.3.2025 - 11:03 |  |  |  | Wohnhaus-EG-WC-Wasc..._MaP-9_25-03-06.jpg | Wohnhaus-EG-WC-Wasc..._MaP-9_detail_25-03-06.jpg |  | - |  | Asbest | Asbest: Widerlegt | [10 empty] | Grundriss_Erdgeschoss | 749.9407 | 835.6778
MaP-10 | Einzelprobe | VM-1 | Verputz | Wand | weiss | Wohnhaus | EG | Küche |  |  | 06.3.2025 - 11:04 |  |  |  | Wohnhaus-EG-Küche_MaP-10_25-03-06.jpg | Wohnhaus-EG-Küche_MaP-10_detail_25-03-06.jpg |  | - |  | Asbest | Asbest: Widerlegt | [10 empty] | Grundriss_Erdgeschoss | 525.2235 | 874.4593
MaP-11 | Einzelprobe | VM-4 | Fliesenkleber | Küchenrückwand |  | Wohnhaus | EG | Küche |  |  | 06.3.2025 - 11:05 |  |  |  | Wohnhaus-EG-Küche_MaP-11_25-03-06.jpg | Wohnhaus-EG-Küche_MaP-11_detail_25-03-06.jpg |  | - |  | Asbest | Asbest: Widerlegt | [10 empty] | Grundriss_Erdgeschoss | 355.3914 | 741.7681
MaP-12 | Einzelprobe | VM-7 | Parkettkleber | Boden |  | Wohnhaus | EG | Wohnzimmer |  |  | 06.3.2025 - 11:19 |  |  |  | Wohnhaus-EG-Wohnzim..._MaP-12_25-03-06.jpg | Wohnhaus-EG-Wohnzim..._MaP-12_detail_25-03-06.jpg |  | - |  | Asbest | Asbest: Widerlegt | [10 empty] | Grundriss_Erdgeschoss | 547.2346 | 662.6544
MaP-13 | Einzelprobe | VM-8 | Fensterkitt |  |  | Wohnhaus | alle Stockwerke |  |  |  | 06.3.2025 - 11:21 |  |  |  | Wohnhaus-alle St...-_MaP-13_25-03-06.jpg | Wohnhaus-alle St...-_MaP-13_detail_25-03-06.jpg |  | - |  | Asbest | Asbest: Bestätigt
MaP-14 | Einzelprobe | VM-11 | (elastische) Bodenbeläge | inkl. Kleber |  | Wohnhaus | EG | Spense |  |  | 06.3.2025 - 11:34 |  |  |  | Wohnhaus-EG-Spense_MaP-14_25-03-06.jpg | Wohnhaus-EG-Spense_MaP-14_detail_25-03-06.jpg |  | - |  | Asbest | Asbest: Widerlegt | [10 empty] | Grundriss_Erdgeschoss | 536.5023 | 847.7987
MaP-15 | Einzelprobe | VM-2 | Fliesenkleber | Wand |  | Wohnhaus | OG | Bad |  |  | 06.3.2025 - 11:48 |  |  |  | Wohnhaus-OG-Bad_MaP-15_25-03-06.jpg | Wohnhaus-OG-Bad_MaP-15_detail_25-03-06.jpg |  | - |  | Asbest | Asbest: Widerlegt | [10 empty] | Grundriss_Obergeschoss | 654.4364 | 843.4668
MaP-16 | Einzelprobe | VM-12 | Teppichkleber |  | grau | Wohnhaus | OG | Gang/ Schlafzimmer |  |  | 06.3.2025 - 11:49 |  |  |  | Wohnhaus-OG-Gang- S..._MaP-16_25-03-06.jpg | Wohnhaus-OG-Gang- S..._MaP-16_detail_25-03-06.jpg |  | - |  | Asbest | Asbest: Widerlegt | [10 empty] | Grundriss_Obergeschoss | 509.3791 | 726.7355
MaP-17 | Einzelprobe | VM-1 | Verputz | Wand | weiss | Wohnhaus | OG | Bad |  |  | 06.3.2025 - 11:50 |  |  |  | Wohnhaus-OG-Bad_MaP-17_25-03-06.jpg | Wohnhaus-OG-Bad_MaP-17_detail_25-03-06.jpg |  | - |  | Asbest | Asbest: Widerlegt | [10 empty] | Grundriss_Obergeschoss | 634.666 | 829.4634
MaP-18 | Einzelprobe | VM-1 | Verputz | Wand | weiss | Wohnhaus | EG | Fassade |  |  | 06.3.2025 - 11:58 |  |  |  | Wohnhaus-EG-Fassade_MaP-18_25-03-06.jpg | Wohnhaus-EG-Fassade_MaP-18_detail_25-03-06.jpg |  | - |  | Asbest | Asbest: Widerlegt | [10 empty] | Grundriss_Erdgeschoss | 768.8419 | 986.1575
MaP-19 | Einzelprobe | VM-14 | Faserzement |  |  | Stall | Dach |  |  |  | 12.3.2025 - 16:12 |  |  |  | Stall-Dach-_MaP-19_25-03-12.jpg | Stall-Dach-_MaP-19_detail_25-03-12.jpg |  | - |  | Asbest | Asbest: Bestätigt | [10 empty] | Grundriss_Erdgeschoss | 526.9407 | 62.6111
VB-1 | Visueller Befund | VM-5 | Rohrisolation | Wasserleitungen |  | Wohnhaus | UG | Heizraum |  |  | 06.3.2025 - 09:55 |  |  |  | Wohnhaus-UG-Heizraum_VB-1_25-03-06.jpg | Wohnhaus-UG-Heizraum_VB-1_detail_25-03-06.jpg |  | - |  | FCKW | FCKW: Ungeklärt | [10 empty] | Grundriss_Untergeschoss | 448.4081 | 662.5526
VB-2 | Visueller Befund | VM-6 | behandeltes Holz | Konstruktion und Verkleidung |  | Wohnhaus | alle Stockwerke |  |  |  | 06.3.2025 - 09:56 |  |  |  | Wohnhaus-alle St...-_VB-2_25-03-06.jpg | Wohnhaus-alle St...-_VB-2_detail_25-03-06.jpg |  | - |  | Holzschutzmittel | Holzschutzmittel: Ungeklärt
VB-3 | Visueller Befund | VM-9 | Brandschutzplatte | alter Herd |  | Wohnhaus | EG | Küche |  |  | 06.3.2025 - 11:27 |  |  |  | Wohnhaus-EG-Küche _VB-3_25-03-06.jpg | Wohnhaus-EG-Küche _VB-3_detail_25-03-06.jpg |  | - |  | Asbest | Asbest: Ungeklärt | [10 empty] | Grundriss_Erdgeschoss | 451.6403 | 721.6327
VB-4 | Visueller Befund | VM-10 | Asbestschnur | Ofen |  | Wohnhaus | EG | Küche |  |  | 06.3.2025 - 11:29 |  |  |  | Wohnhaus-EG-Küche _VB-4_25-03-06.jpg | Wohnhaus-EG-Küche _VB-4_detail_25-03-06.jpg |  | - |  | Asbest | Asbest: Bestätigt | [10 empty] | Grundriss_Erdgeschoss | 471.2775 | 733.6398
VB-5 | Visueller Befund | VM-13 | diverse Anwendungen möglich |  |  | Wohnhaus | EG | Wohnzimmer |  |  | 06.3.2025 - 11:57 |  |  |  | Wohnhaus-EG-Wohnzim..._VB-5_25-03-06.jpg | Wohnhaus-EG-Wohnzim..._VB-5_detail_25-03-06.jpg |  | - |  | Asbest | Asbest: Ungeklärt | [10 empty] | Grundriss_Erdgeschoss | 503.8978 | 665.4304