## Report
Bezeichnung Befund | Art | Verdachtsmoment | Material | Zugehöriges Bauteil | Farbe | Gebäude/Bereich | Stockwerk/Ebene | Raum/Teilbereich | Bemerkung Probe/Befund | Bemerkung Verdachtsmoment | Erfassungszeitpunkt | Probenehmer | Überblick | Detail | Dateiname Überblick | Dateiname Detail | Menge | Einheit | Mischprobe | Verdacht | Einstufung | Angenommene Trefferwahrscheinlichkeit | Einheit | Aussagesicherheit | Einheit | Risikomenge | Einheit | Begründung | Ergebnis Analytik | Bewertung | Aufgabe | Referenzkarte | X-Koordinate | Y-Koordinate
MaP-1 | Einzelprobe | VM-1 | Gipskartonplatte | Wand | weiss | Fluchtweg | EG |  |  |  | 20.3.2025 - 08:09 |  |  |  | Fluchtweg-EG-_MaP-1_25-03-20.jpg | Fluchtweg-EG-_MaP-1_detail_25-03-20.jpg |  | - |  | Asbest | Asbest: Bestätigt | [10 empty] | PXL_20250320_071026335 | 384 | 2634.4889
MaP-2 | Einzelprobe | VM-1 | Gipskartonplatte | Wand | weiss | Ladenfläche | EG |  |  |  | 20.3.2025 - 08:12 |  |  |  | Ladenfläche -EG-_MaP-2_25-03-20.jpg | Ladenfläche -EG-_MaP-2_detail_25-03-20.jpg |  | - |  | Asbest | Asbest: Bestätigt | [10 empty] | PXL_20250320_071026335 | 1069.5111 | 1641.7778
MaP-3 | Einzelprobe | VM-2 | Gipskartonplatte | abgehängte Decke | weiss | Ladenfläche | EG |  |  |  | 20.3.2025 - 08:22 |  |  |  | Ladenfläche -EG-_MaP-3_25-03-20.jpg | Ladenfläche -EG-_MaP-3_detail_25-03-20.jpg |  | - |  | Asbest | Asbest: Widerlegt | [10 empty] | PXL_20250320_071026335 | 1154.8444 | 1781.1556
MaP-4 | Einzelprobe | VM-3 | Gipskartonplatte | abgehängte Decke | weiss | Ladenfläche | EG |  |  |  | 20.3.2025 - 08:24 |  |  |  | Ladenfläche -EG-_MaP-4_25-03-20.jpg | Ladenfläche -EG-_MaP-4_detail_25-03-20.jpg |  | - |  | Asbest | Asbest: Bestätigt | [10 empty] | PXL_20250320_071026335 | 2793.2444 | 1351.6444
MaP-5 | Einzelprobe | VM-1 | Gipskartonplatte | Wand | weiss | Ladenfläche | EG |  |  |  | 20.3.2025 - 08:26 |  |  |  | Ladenfläche -EG-_MaP-5_25-03-20.jpg | Ladenfläche -EG-_MaP-5_detail_25-03-20.jpg |  | - |  | Asbest | Asbest: Bestätigt | [10 empty] | PXL_20250320_071026335 | 2742.0444 | 1408.5333
MaP-6 | Einzelprobe | VM-4 | Gipskartonplatte | Wand | weiss | Umkleide Personal | EG |  |  |  | 20.3.2025 - 08:28 |  |  |  | Umkleide Personal-EG-_MaP-6_25-03-20.jpg | Umkleide Personal-EG-_MaP-6_detail_25-03-20.jpg |  | - |  | Asbest | Asbest: Widerlegt | [10 empty] | PXL_20250320_071026335 | 2715.4589 | 2795.2962