## Report
Bezeichnung Befund | Art | Verdachtsmoment | Material | Zugehöriges Bauteil | Farbe | Gebäude/Bereich | Stockwerk/Ebene | Raum/Teilbereich | Bemerkung Probe/Befund | Bemerkung Verdachtsmoment | Erfassungszeitpunkt | Probenehmer | Überblick | Detail | Dateiname Überblick | Dateiname Detail | Menge | Einheit | Mischprobe | Verdacht | Einstufung | Angenommene Trefferwahrscheinlichkeit | Einheit | Aussagesicherheit | Einheit | Risikomenge | Einheit | Begründung | Ergebnis Analytik | Bewertung | Aufgabe | Referenzkarte | X-Koordinate | Y-Koordinate
MaP-1 | Einzelprobe | VM-1 | Faserzement | Unterdach |  | Estrich | DG | Decke |  |  | 13.3.2025 - 16:26 |  |  |  | Estrich -DG-Decke _MaP-1_25-03-13.jpg | Estrich -DG-Decke _MaP-1_detail_25-03-13.jpg | 80 | m² |  | Asbest | Asbest: Bestätigt | 80 | % | 81.26991 | % | 11.98726 | m² |  |  |  |  | Estrich | 1190.1542 | 437.4103
MaP-2 | Einzelprobe | VM-25 | Putz | Wand |  | Schlafzimmer | OG | Wand |  |  | 13.3.2025 - 16:29 |  |  |  | Schlafzimmer -OG -Wand _MaP-2_25-03-13.jpg | Schlafzimmer -OG -Wand _MaP-2_detail_25-03-13.jpg |  | - |  | Asbest | Asbest: Widerlegt | [10 empty] | OG | 1324.89 | 419.7092
MaP-3 | Einzelprobe | VM-2 | (elastische) Bodenbeläge | Boden |  | WC | OG | Boden |  |  | 13.3.2025 - 16:38 |  |  |  | WC -OG -Boden _MaP-3_25-03-13.jpg | WC -OG -Boden _MaP-3_detail_25-03-13.jpg |  | - |  | Asbest | Asbest: Widerlegt | [10 empty] | OG | 275.214 | 327.7589
MaP-4 | Einzelprobe | VM-3 | (elastische) Bodenbeläge | Boden |  | Gang | OG | Boden |  |  | 13.3.2025 - 16:39 |  |  |  | Gang -OG -Boden _MaP-4_25-03-13.jpg | Gang -OG -Boden _MaP-4_detail_25-03-13.jpg |  | - |  | Asbest | Asbest: Widerlegt | [10 empty] | OG | 1431.7796 | 753.5915
MaP-5 | Einzelprobe | VM-4 | (elastische) Bodenbeläge | Boden |  | Schlafzimmer | OG | Boden |  |  | 13.3.2025 - 16:40 |  |  |  | Schlafzimmer -OG -Boden _MaP-5_25-03-13.jpg | Schlafzimmer -OG -Boden _MaP-5_detail_25-03-13.jpg |  | - |  | Asbest | Asbest: Widerlegt | [10 empty] | OG | 978.4888 | 325.7872
MaP-6 | Einzelprobe | VM-5 | (elastische) Bodenbeläge | Boden |  | Schlafzimmer | OG | Boden |  |  | 13.3.2025 - 16:41 |  |  |  | Schlafzimmer -OG -Boden _MaP-6_25-03-13.jpg | Schlafzimmer -OG -Boden _MaP-6_detail_25-03-13.jpg |  | - |  | Asbest | Asbest: Widerlegt | [10 empty] | OG | 1535.5449 | 418.6297
MaP-7 | Einzelprobe | VM-6 | Plattenkleber | Wand |  | Küche | EG | Wand |  |  | 13.3.2025 - 17:08 |  |  |  | Küche -EG -Wand _MaP-7_25-03-13.jpg | Küche -EG -Wand _MaP-7_detail_25-03-13.jpg | 5 | m² |  | Asbest | Asbest: Bestätigt | [10 empty] | EG | 410.5256 | 818.7621
MaP-8 | Einzelprobe | VM-7 | (elastische) Bodenbeläge | Boden |  | Küche | EG | Boden |  |  | 13.3.2025 - 17:13 |  |  |  | Küche -EG -Boden _MaP-8_25-03-13.jpg | Küche -EG -Boden _MaP-8_detail_25-03-13.jpg |  | - |  | Asbest | Asbest: Widerlegt | [10 empty] | EG | 483.9018 | 1128.0582
MaP-9 | Einzelprobe | VM-8 | Plattenkleber | Boden |  | Küche | EG | Boden |  |  | 13.3.2025 - 17:15 |  |  |  | Küche -EG -Boden _MaP-9_25-03-13.jpg | Küche -EG -Boden _MaP-9_detail_25-03-13.jpg | 7 | m² |  | Asbest | Asbest: Bestätigt | [10 empty] | EG | 434.1657 | 904.4827
MaP-10 | Einzelprobe | VM-9 | Putz | Wand |  | Küche | EG | Wand |  |  | 13.3.2025 - 17:16 |  |  |  | Küche -EG -Wand _MaP-10_25-03-13.jpg | Küche -EG -Wand _MaP-10_detail_25-03-13.jpg |  | - |  | Asbest | Asbest: Widerlegt | [10 empty] | EG | 394.6642 | 1240.7517
MaP-11 | Einzelprobe | VM-10 | Putz | Decke |  | Küche | EG | Decke |  |  | 13.3.2025 - 17:17 |  |  |  | Küche -EG -Decke _MaP-11_25-03-13.jpg | Küche -EG -Decke _MaP-11_detail_25-03-13.jpg |  | - |  | Asbest | Asbest: Widerlegt | [10 empty] | EG | 270.0158 | 962.4987
MaP-12 | Einzelprobe | VM-11 | Putz | Wand |  | Wohnzimmer | EG | Wand |  |  | 13.3.2025 - 17:18 |  |  |  | Wohnzimmer -EG -Wand _MaP-12_25-03-13.jpg | Wohnzimmer -EG -Wand _MaP-12_detail_25-03-13.jpg |  | - |  | Asbest | Asbest: Widerlegt | [10 empty] | EG | 283.4311 | 764.8954
MaP-13 | Einzelprobe | VM-12 | (elastische) Bodenbeläge | Boden |  | Wohnzimmer | EG | Boden |  |  | 13.3.2025 - 17:18 |  |  |  | Wohnzimmer -EG -Boden _MaP-13_25-03-13.jpg | Wohnzimmer -EG -Boden _MaP-13_detail_25-03-13.jpg |  | - |  | Asbest | Asbest: Widerlegt | [10 empty] | EG | 433.1528 | 468.9535
MaP-14 | Einzelprobe | VM-13 | (elastische) Bodenbeläge | Boden |  | Gang / Schlafzimmer | EG | Boden |  |  | 13.3.2025 - 17:20 |  |  |  | Gang - Schlafzimmer -EG -Boden _MaP-14_25-03-13.jpg | Gang - Schlafzimmer -EG -Boden _MaP-14_detail_25-03-13.jpg |  | - |  | Asbest | Asbest: Widerlegt | [10 empty] | EG | 504.1721 | 1355.969
MaP-15 | Einzelprobe | VM-14 | (elastische) Bodenbeläge | Boden |  | Bad | EG | Boden |  |  | 13.3.2025 - 17:21 |  |  |  | Bad -EG -Boden _MaP-15_25-03-13.jpg | Bad -EG -Boden _MaP-15_detail_25-03-13.jpg |  | - |  | Asbest | Asbest: Widerlegt | [10 empty] | EG | 231.6004 | 1852.3828
MaP-16 | Einzelprobe | VM-15 | Faserzement | Fassade |  | Fassade | EG / OG/ DG | Wand |  |  | 13.3.2025 - 17:23 |  |  |  | Fassade -EG - OG...-Wand _MaP-16_25-03-13.jpg | Fassade -EG - OG...-Wand _MaP-16_detail_25-03-13.jpg | 85 | m² |  | Asbest | Asbest: Bestätigt | 80 | % | 81.23185 | % | 12.76234 | m² |  |  |  |  | EG | 113.9476 | 226.407
VB-1 | Visueller Befund | VM-16 | Faserzement | Elektrotableau |  | Gang | EG | Wand |  |  | 13.3.2025 - 17:25 |  |  |  | Gang -EG -Wand _VB-1_25-03-13.jpg | Gang -EG -Wand _VB-1_detail_25-03-13.jpg |  | - |  | Asbest | Asbest: Ungeklärt | [10 empty] | EG | 540.3417 | 1596.6127
VB-2 | Visueller Befund | VM-17 | Faserzement | Brandschutz Elektroistallation |  | Gang | EG | Wand |  |  | 13.3.2025 - 17:25 |  |  |  | Gang -EG -Wand _VB-2_25-03-13.jpg | Gang -EG -Wand _VB-2_detail_25-03-13.jpg |  | - |  | Asbest | Asbest: Ungeklärt | [10 empty] | EG | 531.4001 | 1287.3432
VB-3 | Visueller Befund | VM-18 | Kunststoff | Abwasserleitung |  | Ganzes Haus | UG / EG / OG / DG | Wand |  |  | 13.3.2025 - 17:26 |  |  |  | Ganzes Haus -UG - EG...-Wand _VB-3_25-03-13.jpg | Ganzes Haus -UG - EG...-Wand _VB-3_detail_25-03-13.jpg |  | - |  | Asbest | Asbest: Widerlegt | [10 empty] | EG | 162.4342 | 1733.6854
VB-4 | Visueller Befund | VM-19 | Deckenberkleidung | Decke |  | Alle Schlafzimmer | EG / OG | Decke |  |  | 13.3.2025 - 17:27 |  |  |  | Alle Schlafzimmer -EG - OG -Decke _VB-4_25-03-13.jpg | Alle Schlafzimmer -EG - OG -Decke _VB-4_detail_25-03-13.jpg |  | - |  | Asbest | Asbest: Widerlegt | [10 empty] | EG | 119.455 | 1580.9449
VB-5 | Visueller Befund | VM-20 | Anschlagkitt | Fensterrahmen |  | Ganzes Haus | UG / EG / OG / DG | Wand |  |  | 13.3.2025 - 17:28 |  |  |  | Ganzes Haus -UG - EG...-Wand _VB-5_25-03-13.jpg | Ganzes Haus -UG - EG...-Wand _VB-5_detail_25-03-13.jpg |  | - |  | Asbest | Asbest: Ungeklärt | [10 empty] | EG | 659.1258 | 1959.4413
VB-6 | Visueller Befund | VM-21 | Fensterkitt | Fenster |  | Ganzes Haus | UG / EG / OG / DG | Wand |  |  | 13.3.2025 - 17:29 |  |  |  | Ganzes Haus -UG - EG...-Wand _VB-6_25-03-13.jpg | Ganzes Haus -UG - EG...-Wand _VB-6_detail_25-03-13.jpg |  | - |  | Asbest | Asbest: Ungeklärt | [10 empty] | EG | 606.4166 | 1955.4884
VB-7 | Visueller Befund | VM-22 | Asbestkarton | Herd |  | Küche | EG | Kochherd |  |  | 13.3.2025 - 17:30 |  |  |  | Küche -EG -Kochherd _VB-7_25-03-13.jpg | Küche -EG -Kochherd _VB-7_detail_25-03-13.jpg |  | - |  | Asbest | Asbest: Ungeklärt | [10 empty] | EG | 255.9026 | 896.3798
VB-8 | Visueller Befund | VM-23 | Asbestschnüre | Heizung |  | Küche | EG | Heizung |  |  | 13.3.2025 - 17:30 |  |  |  | Küche -EG -Heizung _VB-8_25-03-13.jpg | Küche -EG -Heizung _VB-8_detail_25-03-13.jpg |  | - |  | Asbest | Asbest: Ungeklärt | [10 empty] | EG | 458.4743 | 806.2354
VB-9 | Visueller Befund | VM-24 | Deckenverkleidung | Decke |  | Keller | UG | Decke |  |  | 13.3.2025 - 17:34 |  |  |  | Keller -UG-Decke _VB-9_25-03-13.jpg | Keller -UG-Decke _VB-9_detail_25-03-13.jpg |  | - |  | Asbest | Asbest: Widerlegt | [10 empty] | UG | 356.1755 | 1191.1217