## Report
Bezeichnung Befund | Art | Verdachtsmoment | Material | Zugehöriges Bauteil | Farbe | Gebäude/Bereich | Stockwerk/Ebene | Raum/Teilbereich | Bemerkung Probe/Befund | Bemerkung Verdachtsmoment | Erfassungszeitpunkt | Probenehmer | Überblick | Detail | Dateiname Überblick | Dateiname Detail | Menge | Einheit | Mischprobe | Verdacht | Einstufung | Angenommene Trefferwahrscheinlichkeit | Einheit | Aussagesicherheit | Einheit | Risikomenge | Einheit | Begründung | Ergebnis Analytik | Bewertung | Aufgabe | Referenzkarte | X-Koordinate | Y-Koordinate
MaP-1 | Einzelprobe | VM-1 | Verputz | Wand |  | Schlafzimmer | OG |  |  |  | 11.3.2025 - 14:16 |  |  |  | Schlafzimmer -OG-_MaP-1_25-03-11.jpg | Schlafzimmer -OG-_MaP-1_detail_25-03-11.jpg |  | - |  | Asbest | Asbest: Widerlegt
MaP-2 | Einzelprobe | VM-1 | Verputz | Wand |  | Wohnzimmer | OG |  |  |  | 11.3.2025 - 14:26 |  |  |  | Wohnzimmer -OG-_MaP-2_25-03-11.jpg | Wohnzimmer -OG-_MaP-2_detail_25-03-11.jpg |  | - |  | Asbest | Asbest: Widerlegt
MaP-3 | Einzelprobe | VM-5 | Fensterkitt | Fenster |  | ganzes Haus | alle Stockwerke |  |  |  | 11.3.2025 - 14:29 |  |  |  | ganzes Haus-alle St...-_MaP-3_25-03-11.jpg | ganzes Haus-alle St...-_MaP-3_detail_25-03-11.jpg |  | - |  | Asbest | Asbest: Widerlegt
MaP-4 | Einzelprobe | VM-7 | Verputz | Fensterleibungen |  | Leibungen | OG/EG |  |  |  | 11.3.2025 - 14:46 |  |  |  | Leibungen-OG-EG-_MaP-4_25-03-11.jpg | Leibungen-OG-EG-_MaP-4_detail_25-03-11.jpg |  | - |  | Asbest | Asbest: Widerlegt
MaP-5 | Einzelprobe | VM-1 | Verputz | Wand |  | Wohnzimmer | EG |  |  |  | 11.3.2025 - 15:02 |  |  |  | Wohnzimmer -EG-_MaP-5_25-03-11.jpg | Wohnzimmer -EG-_MaP-5_detail_25-03-11.jpg |  | - |  | Asbest | Asbest: Widerlegt
MaP-6 | Einzelprobe | VM-1 | Verputz | Wand |  | Küche / Eingang | EG |  |  |  | 11.3.2025 - 15:11 |  |  |  | Küche - Eingang-EG-_MaP-6_25-03-11.jpg | Küche - Eingang-EG-_MaP-6_detail_25-03-11.jpg |  | - |  | Asbest | Asbest: Widerlegt
MaP-7 | Einzelprobe | VM-10 | Fliesenkleber | Sockelplatten |  | Küche / Eingang | EG |  |  |  | 11.3.2025 - 15:13 |  |  |  | Küche - Eingang-EG-_MaP-7_25-03-11.jpg | Küche - Eingang-EG-_MaP-7_detail_25-03-11.jpg |  | - |  | Asbest | Asbest: Widerlegt
MaP-8 | Einzelprobe | VM-11 | Fliesenkleber | Boden |  | Küche / Eingang | EG |  |  |  | 11.3.2025 - 15:14 |  |  |  | Küche - Eingang-EG-_MaP-8_25-03-11.jpg | Küche - Eingang-EG-_MaP-8_detail_25-03-11.jpg |  | - |  | Asbest | Asbest: Widerlegt
MaP-9 | Einzelprobe | VM-12 | Fliesenkleber | Küchenrückwand |  | Küche | EG |  |  |  | 11.3.2025 - 15:15 |  |  |  | Küche-EG-_MaP-9_25-03-11.jpg | Küche-EG-_MaP-9_detail_25-03-11.jpg |  | - |  | Asbest | Asbest: Widerlegt
MaP-10 | Einzelprobe | VM-13 | Vinyl | Boden |  | Toilette | EG |  |  |  | 11.3.2025 - 15:16 |  |  |  | Toilette -EG-_MaP-10_25-03-11.jpg | Toilette -EG-_MaP-10_detail_25-03-11.jpg |  | - |  | Asbest | Asbest: Bestätigt
VB-1 | Visueller Befund | VM-2 | Faserzement | Sicherungskasten |  | Estrich | OG |  |  |  | 11.3.2025 - 14:23 |  |  |  | Estrich-OG-_VB-1_25-03-11.jpg | Estrich-OG-_VB-1_detail_25-03-11.jpg |  | - |  | Asbest | Asbest: Bestätigt
VB-2 | Visueller Befund | VM-2 | Faserzement | Sicherungskasten |  | Wohnzimmer | OG |  |  |  | 11.3.2025 - 14:27 |  |  |  | Wohnzimmer -OG-_VB-2_25-03-11.jpg | Wohnzimmer -OG-_VB-2_detail_25-03-11.jpg |  | - |  | Asbest | Asbest: Bestätigt
VB-3 | Visueller Befund | VM-3 | bleihaltige | Elektroisolationsrohre |  | ganzes Haus | alle Stockwerke |  |  |  | 11.3.2025 - 14:29 |  |  |  | ganzes Haus-alle St...-_VB-3_25-03-11.jpg | ganzes Haus-alle St...-_VB-3_detail_25-03-11.jpg |  | - |  | bleihaltig | bleihaltig: Bestätigt
VB-4 | Visueller Befund | VM-4 | Bauschaum | diverse Anwendungen |  | ganzes Haus | alle Stockwerke |  |  |  | 11.3.2025 - 14:31 |  |  |  | ganzes Haus-alle St...-_VB-4_25-03-11.jpg | ganzes Haus-alle St...-_VB-4_detail_25-03-11.jpg |  | - |  | CP | CP: Ungeklärt
VB-5 | Visueller Befund | VM-6 | Anschlagkitt | Fenster |  | ganzes Haus | alle Stockwerke |  |  |  | 11.3.2025 - 14:38 |  |  |  | ganzes Haus-alle St...-_VB-5_25-03-11.jpg | ganzes Haus-alle St...-_VB-5_detail_25-03-11.jpg |  | - |  | Asbest | Asbest: Widerlegt
VB-6 | Visueller Befund | VM-8 | Wandaufbau | Zimmerwände |  | Zimmer | OG |  |  |  | 11.3.2025 - 14:55 |  |  |  | Zimmer-OG-_VB-6_25-03-11.jpg | Zimmer-OG-_VB-6_detail_25-03-11.jpg |  | - |  | Asbest | Asbest: Widerlegt
VB-7 | Visueller Befund | VM-9 | Deckenaufbau | Zimmer |  | Decken | OG |  |  |  | 11.3.2025 - 15:00 |  |  |  | Decken-OG-_VB-7_25-03-11.jpg | Decken-OG-_VB-7_detail_25-03-11.jpg |  | - |  | Asbest | Asbest: Widerlegt
VB-9 | Visueller Befund | VM-14 | diverse Anwendungen Möglichkeit ch |  |  | Steigzone | Alle Stockwerke |  |  |  | 11.3.2025 - 15:25 |  |  |  | Steigzone-Alle St...-_VB-9_25-03-11.jpg | Steigzone-Alle St...-_VB-9_detail_25-03-11.jpg |  | - |  | Asbest PAK PCB | Asbest: Ungeklärt PAK: Ungeklärt PCB: Ungeklärt
VB-10 | Visueller Befund | VM-15 | behandeltes Holz | Konstruktion und Verkleidung |  | ganzes Haus | alle Stockwerke |  |  |  | 11.3.2025 - 15:27 |  |  |  | ganzes Haus-alle St...-_VB-10_25-03-11.jpg | ganzes Haus-alle St...-_VB-10_detail_25-03-11.jpg |  | - |  | Holzschutzmittel | Holzschutzmittel : Ungeklärt