## Report
Bezeichnung Befund | Art | Verdachtsmoment | Material | Zugehöriges Bauteil | Farbe | Gebäude/Bereich | Stockwerk/Ebene | Raum/Teilbereich | Bemerkung Probe/Befund | Bemerkung Verdachtsmoment | Erfassungszeitpunkt | Probenehmer | Überblick | Detail | Dateiname Überblick | Dateiname Detail | Menge | Einheit | Mischprobe | Verdacht | Einstufung | Angenommene Trefferwahrscheinlichkeit | Einheit | Aussagesicherheit | Einheit | Risikomenge | Einheit | Begründung | Ergebnis Analytik | Bewertung | Aufgabe | Referenzkarte | X-Koordinate | Y-Koordinate
MaP-1 | Einzelprobe | VM-2 | Bodenbelag | 2.Lage | braun | Kinderzimmer | 2.OG |  |  |  | 17.3.2025 - 10:22 |  |  |  | Kinderzimmer -2.OG-_MaP-1_25-03-17.jpg | Kinderzimmer -2.OG-_MaP-1_detail_25-03-17.jpg |  | - |  | Asbest | Asbest: Widerlegt
MaP-3 | Einzelprobe | VM-2 | Bodenbelag | 2.Lage | braun | Bad | 2.OG |  |  |  | 17.3.2025 - 11:43 |  |  |  | Bad-2.OG-_MaP-3_25-03-17.jpg | Bad-2.OG-_MaP-3_detail_25-03-17.jpg |  | - |  | Asbest | Asbest: Widerlegt
MaP-4 | Einzelprobe | VM-6 | Bodenplatten mit Kleber | [7 empty] | 17.3.2025 - 11:47 |  |  |  | MaP-4_25-03-17.jpg | MaP-4_detail_25-03-17.jpg |  | - |  | Asbest | Asbest: Widerlegt
MaP-5 | Einzelprobe | VM-7 | Fliesenkleber | Wand | blau | Bad | 2.OG |  |  |  | 17.3.2025 - 11:49 |  |  |  | Bad-2.OG-_MaP-5_25-03-17.jpg | Bad-2.OG-_MaP-5_detail_25-03-17.jpg |  | - |  | Asbest | Asbest: Widerlegt
MaP-6 | Einzelprobe | VM-8 | Verputz | Wand | weiss | Wohnzimmer | 2.OG |  |  |  | 17.3.2025 - 11:49 |  |  |  | Wohnzimmer -2.OG-_MaP-6_25-03-17.jpg | Wohnzimmer -2.OG-_MaP-6_detail_25-03-17.jpg |  | - |  | Asbest | Asbest: Widerlegt
MaP-7 | Einzelprobe | VM-2 | Bodenbelag | 2.Lage | braun | Zimmer | 2.OG |  |  |  | 17.3.2025 - 11:51 |  |  |  | Zimmer-2.OG-_MaP-7_25-03-17.jpg | Zimmer-2.OG-_MaP-7_detail_25-03-17.jpg |  | - |  | Asbest | Asbest: Widerlegt | [10 empty] | Grundriss_Fenster-provisorisch-eingezeichnet | 365.4722 | 244.7917
MaP-8 | Einzelprobe | VM-9 | Verputz | Decke | weiss | Wohnzimmer | 2.OG |  |  |  | 17.3.2025 - 11:53 |  |  |  | Wohnzimmer -2.OG-_MaP-8_25-03-17.jpg | Wohnzimmer -2.OG-_MaP-8_detail_25-03-17.jpg |  | - |  | Asbest | Asbest: Widerlegt | [10 empty] | Grundriss_Fenster-provisorisch-eingezeichnet | 457.5666 | 295.713
MaP-9 | Einzelprobe | VM-10 | Nadelfilz Bodenbelag | Boden | gelb | Zimmer | 2.OG |  |  |  | 17.3.2025 - 11:54 |  |  |  | Zimmer-2.OG-_MaP-9_25-03-17.jpg | Zimmer-2.OG-_MaP-9_detail_25-03-17.jpg |  | - |  | Asbest | Asbest: Widerlegt | [10 empty] | Grundriss_Fenster-provisorisch-eingezeichnet | 646.5417 | 664.3472
MaP-10 | Einzelprobe | VM-12 | Fliesenkleber | Küchenrückwand |  | Küche | 2.OG |  |  |  | 17.3.2025 - 12:30 |  |  |  | Küche-2.OG-_MaP-10_25-03-17.jpg | Küche-2.OG-_MaP-10_detail_25-03-17.jpg |  | - |  | Asbest | Asbest: Widerlegt | [10 empty] | Grundriss_Fenster-provisorisch-eingezeichnet | 60.6389 | 621.7361
VB-1 | Visueller Befund | VM-1 | Fenster-/Anschlagkitt |  |  | ganze Wohnung | 2.OG | Fenster |  |  | 17.3.2025 - 10:08 |  |  |  | ganze Wohnung-2.OG-Fenster_VB-1_25-03-17.jpg | ganze Wohnung-2.OG-Fenster_VB-1_detail_25-03-17.jpg |  | - |  | Asbest | Asbest: Widerlegt | [10 empty] | Grundriss_Fenster-provisorisch-eingezeichnet | 659.6528 | 168.5833
Map-2 | Visueller Befund | VM-3 | Leichtbauelemente | Elektrofassungen |  | diverse Anwendungen | 2.OG |  |  |  | 17.3.2025 - 10:29 |  |  |  | diverse Anwendungen -2.OG-_Map-2_25-03-17.jpg | diverse Anwendungen -2.OG-_Map-2_detail_25-03-17.jpg |  | - |  | Asbest | Asbest: Bestätigt
VB-2 | Visueller Befund | VM-4 | Brandschutzplatte | Herd |  | Küche | 2.OG |  |  |  | 17.3.2025 - 11:16 |  |  |  | Küche-2.OG-_VB-2_25-03-17.jpg | Küche-2.OG-_VB-2_detail_25-03-17.jpg |  | - |  | Asbest | Asbest: Ungeklärt | [10 empty] | Grundriss_Fenster-provisorisch-eingezeichnet | 60.9818 | 623.643
VB-4 | Visueller Befund | VM-5 | behandeltes Holz | Konstruktions- und Verkleidungsholz |  | ganze Wohnung | 2.OG |  |  |  | 17.3.2025 - 11:23 |  |  |  | ganze Wohnung -2.OG-_VB-4_25-03-17.jpg | ganze Wohnung -2.OG-_VB-4_detail_25-03-17.jpg |  | - |  | Asbest | Asbest: Widerlegt
VB-5 | Visueller Befund | VM-11 | Faserzement | Formteil |  | Balkon | 2.OG |  |  |  | 17.3.2025 - 11:56 |  |  |  | Balkon-2.OG-_VB-5_25-03-17.jpg | Balkon-2.OG-_VB-5_detail_25-03-17.jpg |  | - |  | Asbest | Asbest: Bestätigt