## Report
Bezeichnung Befund | Art | Verdachtsmoment | Material | Zugehöriges Bauteil | Farbe | Gebäude/Bereich | Stockwerk/Ebene | Raum/Teilbereich | Bemerkung Probe/Befund | Bemerkung Verdachtsmoment | Erfassungszeitpunkt | Probenehmer | Überblick | Detail | Dateiname Überblick | Dateiname Detail | Menge | Einheit | Mischprobe | Verdacht | Einstufung | Angenommene Trefferwahrscheinlichkeit | Einheit | Aussagesicherheit | Einheit | Risikomenge | Einheit | Begründung | Ergebnis Analytik | Bewertung | Aufgabe | Referenzkarte | X-Koordinate | Y-Koordinate
MaP-1 | Einzelprobe | VM-1 | Fliesenkleber | Boden |  | Bad | OG |  |  |  | 01.4.2025 - 10:03 |  |  |  | Bad-OG-_MaP-1_25-04-01.jpg | Bad-OG-_MaP-1_detail_25-04-01.jpg |  | - |  | Asbest | Asbest: Bestätigt
MaP-2 | Einzelprobe | VM-2 | Fliesenkleber | Wand |  | Bad | OG |  |  |  | 01.4.2025 - 10:04 |  |  |  | Bad-OG-_MaP-2_25-04-01.jpg | Bad-OG-_MaP-2_detail_25-04-01.jpg |  | - |  | Asbest | Asbest: Bestätigt
MaP-3 | Einzelprobe | VM-3 | cushion Vinyl | Boden |  | Küche | OG |  |  |  | 01.4.2025 - 10:05 |  |  |  | Küche-OG-_MaP-3_25-04-01.jpg | Küche-OG-_MaP-3_detail_25-04-01.jpg |  | - |  | Asbest | Asbest: Bestätigt
MaP-4 | Einzelprobe | VM-2 | Fliesenkleber | Wand |  | Küche | OG |  |  |  | 01.4.2025 - 10:07 |  |  |  | Küche-OG-_MaP-4_25-04-01.jpg | Küche-OG-_MaP-4_detail_25-04-01.jpg |  | - |  | Asbest | Asbest: Bestätigt
MaP-5 | Einzelprobe | VM-2 | Fliesenkleber | Wand |  | Küche | OG |  |  |  | 01.4.2025 - 10:11 |  |  |  | Küche-OG-_MaP-5_25-04-01.jpg | Küche-OG-_MaP-5_detail_25-04-01.jpg |  | - |  | Asbest | Asbest: Bestätigt
MaP-6 | Einzelprobe | VM-2 | Fliesenkleber | Wand |  | Bad | EG |  |  |  | 01.4.2025 - 10:23 |  |  |  | Bad-EG-_MaP-6_25-04-01.jpg | Bad-EG-_MaP-6_detail_25-04-01.jpg | 24 | m |  | Asbest | Asbest: Bestätigt
MaP-7 | Einzelprobe | VM-1 | Fliesenkleber | Boden |  | Gang | EG |  |  |  | 01.4.2025 - 10:25 |  |  |  | Gang-EG-_MaP-7_25-04-01.jpg | Gang-EG-_MaP-7_detail_25-04-01.jpg | 25 | m |  | Asbest | Asbest: Bestätigt
MaP-8 | Einzelprobe | VM-4 | Fliesenkleber | Boden und Wand |  | Sauna | EG |  |  |  | 01.4.2025 - 10:28 |  |  |  | Sauna-EG-_MaP-8_25-04-01.jpg | Sauna-EG-_MaP-8_detail_25-04-01.jpg | 24 | m |  | Asbest | Asbest: Bestätigt
MaP-9 | Einzelprobe | VM-4 | Fliesenkleber | Boden und Wand |  | Sauna | EG |  |  |  | 01.4.2025 - 10:31 |  |  |  | Sauna-EG-_MaP-9_25-04-01.jpg | Sauna-EG-_MaP-9_detail_25-04-01.jpg | 7 | m |  | Asbest | Asbest: Bestätigt
MaP-10 | Einzelprobe | VM-1 | Fliesenkleber | Boden |  | Dusche | EG |  |  |  | 01.4.2025 - 10:33 |  |  |  | Dusche-EG-_MaP-10_25-04-01.jpg | Dusche-EG-_MaP-10_detail_25-04-01.jpg | 2 | m |  | Asbest | Asbest: Bestätigt
MaP-11 | Einzelprobe | VM-2 | Fliesenkleber | Wand |  | Dusche | EG |  |  |  | 01.4.2025 - 10:33 |  |  |  | Dusche-EG-_MaP-11_25-04-01.jpg | Dusche-EG-_MaP-11_detail_25-04-01.jpg | 8 | m |  | Asbest | Asbest: Bestätigt
MaP-12 | Einzelprobe | VM-1 | Fliesenkleber | Boden |  | Küche | EG |  |  |  | 01.4.2025 - 10:34 |  |  |  | Küche-EG-_MaP-12_25-04-01.jpg | Küche-EG-_MaP-12_detail_25-04-01.jpg | 20 | m |  | Asbest | Asbest: Bestätigt
MaP-13 | Einzelprobe | VM-1 | Fliesenkleber | Boden |  | Wohnzimmer | EG |  |  |  | 01.4.2025 - 10:35 |  |  |  | Wohnzimmer -EG-_MaP-13_25-04-01.jpg | Wohnzimmer -EG-_MaP-13_detail_25-04-01.jpg | 30 | m |  | Asbest | Asbest: Bestätigt
MaP-14 | Einzelprobe | VM-5 | Teppichkleber | Boden |  | Zimmer | EG |  |  |  | 01.4.2025 - 10:39 |  |  |  | Zimmer-EG-_MaP-14_25-04-01.jpg | Zimmer-EG-_MaP-14_detail_25-04-01.jpg | 45 | m |  | Asbest | Asbest: Widerlegt
MaP-15 | Einzelprobe | VM-6 | Verputz |  |  | Wände | EG |  |  |  | 01.4.2025 - 10:41 |  |  |  | Wände-EG-_MaP-15_25-04-01.jpg | Wände-EG-_MaP-15_detail_25-04-01.jpg |  | - | MiP-1 | Asbest | Asbest: Widerlegt
MaP-16 | Einzelprobe | VM-7 | Verputz |  |  | Decken | EG |  |  |  | 01.4.2025 - 10:49 |  |  |  | Decken-EG-_MaP-16_25-04-01.jpg | Decken-EG-_MaP-16_detail_25-04-01.jpg |  | - |  | Asbest | Asbest: Widerlegt