## Report
Bezeichnung Befund | Art | Verdachtsmoment | Material | Zugehöriges Bauteil | Farbe | Gebäude/Bereich | Stockwerk/Ebene | Raum/Teilbereich | Bemerkung Probe/Befund | Bemerkung Verdachtsmoment | Erfassungszeitpunkt | Probenehmer | Überblick | Detail | Dateiname Überblick | Dateiname Detail | Menge | Einheit | Mischprobe | Verdacht | Einstufung | Angenommene Trefferwahrscheinlichkeit | Einheit | Aussagesicherheit | Einheit | Risikomenge | Einheit | Begründung | Ergebnis Analytik | Bewertung | Aufgabe | Referenzkarte | X-Koordinate | Y-Koordinate
MaP-1 | Einzelprobe | VM-1 | Faserzement | Dach |  | Dach | DG | Dach |  |  | 24.3.2025 - 10:59 |  |  |  | Dach -DG -Dach _MaP-1_25-03-24.jpg | Dach -DG -Dach _MaP-1_detail_25-03-24.jpg |  | - |  | Asbest | Asbest: Widerlegt | [10 empty] | 1. OG | 2288.3561 | 1845.9962
MaP-2 | Einzelprobe | VM-2 | Dachpappe | Dach |  | Unterdach | DG | Unterdach |  |  | 24.3.2025 - 11:02 |  |  |  | Unterdach-DG -Unterdach _MaP-2_25-03-24.jpg | Unterdach-DG -Unterdach _MaP-2_detail_25-03-24.jpg |  | - |  | Asbest | Asbest: Widerlegt | [10 empty] | 1. OG | 1103.5563 | 1741.824
MaP-3 | Einzelprobe | VM-3 | Putz | Wand |  | Fassade | EG / OG | Wand |  |  | 24.3.2025 - 11:04 |  |  |  | Fassade -EG - OG-Wand _MaP-3_25-03-24.jpg | Fassade -EG - OG-Wand _MaP-3_detail_25-03-24.jpg |  | - |  | Asbest | Asbest: Widerlegt | [10 empty] | EG | 2150.98 | 2171.1105
MaP-4 | Einzelprobe | VM-5 | Putz | Wand |  | Fassade | EG / OG / DG | Wand |  |  | 24.3.2025 - 11:14 |  |  |  | Fassade -EG - OG...-Wand _MaP-4_25-03-24.jpg | Fassade -EG - OG...-Wand _MaP-4_detail_25-03-24.jpg |  | - |  | Asbest | Asbest: Widerlegt | [10 empty] | EG | 195.367 | 2105.4239
MaP-5 | Einzelprobe | VM-6 | Putz | Wand |  | Fassade | EG | Wand |  |  | 24.3.2025 - 11:14 |  |  |  | Fassade -EG -Wand _MaP-5_25-03-24.jpg | Fassade -EG -Wand _MaP-5_detail_25-03-24.jpg |  | - |  | Asbest | Asbest: Widerlegt | [10 empty] | EG | 307.7759 | 1513.344
MaP-6 | Einzelprobe | VM-7 | Plattenkleber | Boden |  | WC H+D + Gang | EG | Boden |  |  | 24.3.2025 - 11:44 |  |  |  | WC H+D + Gang -EG -Boden _MaP-6_25-03-24.jpg | WC H+D + Gang -EG -Boden _MaP-6_detail_25-03-24.jpg |  | - |  | Asbest | Asbest: Widerlegt | [10 empty] | EG | 2354.6065 | 1756.1761
MaP-7 | Einzelprobe | VM-8 | Plattenkleber | Wand |  | WC H+D | EG | Wand |  |  | 24.3.2025 - 11:45 |  |  |  | WC H+D -EG -Wand _MaP-7_25-03-24.jpg | WC H+D -EG -Wand _MaP-7_detail_25-03-24.jpg |  | - |  | Asbest | Asbest: Widerlegt | [10 empty] | EG | 2408.5419 | 1721.836
MaP-8 | Einzelprobe | VM-9 | Putz | Wand |  | WC H+D | EG | Wand |  |  | 24.3.2025 - 11:46 |  |  |  | WC H+D -EG -Wand _MaP-8_25-03-24.jpg | WC H+D -EG -Wand _MaP-8_detail_25-03-24.jpg |  | - |  | Asbest | Asbest: Widerlegt | [10 empty] | EG | 2315.623 | 1671.114
MaP-9 | Einzelprobe | VM-10 | Putz | Decke |  | WC H+D + Gang | EG | Decke |  |  | 24.3.2025 - 11:47 |  |  |  | WC H+D + Gang -EG -Decke _MaP-9_25-03-24.jpg | WC H+D + Gang -EG -Decke _MaP-9_detail_25-03-24.jpg |  | - |  | Asbest | Asbest: Widerlegt | [10 empty] | EG | 2271.4433 | 1710.5927
MaP-10 | Einzelprobe | VM-11 | Klebstoffe | Boden |  | Empfang / Büro / Sitzungszimmer | EG | Boden |  |  | 24.3.2025 - 11:53 |  |  |  | Empfang - Büro - ...-EG -Boden _MaP-10_25-03-24.jpg | Empfang - Büro - ...-EG -Boden _MaP-10_detail_25-03-24.jpg |  | - |  | Asbest | Asbest: Widerlegt | [10 empty] | EG | 2190.4961 | 2008.0382
MaP-11 | Einzelprobe | VM-12 | Plattenkleber | Wand |  | Sitzungszimmer | EG | Wand |  |  | 24.3.2025 - 12:07 |  |  |  | Sitzungszimmer -EG -Wand _MaP-11_25-03-24.jpg | Sitzungszimmer -EG -Wand _MaP-11_detail_25-03-24.jpg |  | - |  | Asbest | Asbest: Widerlegt | [10 empty] | EG | 2391.5232 | 2119.3616
MaP-12 | Einzelprobe | VM-13 | Putz | Wand |  | Sitzungszimmer | EG | Wand |  |  | 24.3.2025 - 12:08 |  |  |  | Sitzungszimmer -EG -Wand _MaP-12_25-03-24.jpg | Sitzungszimmer -EG -Wand _MaP-12_detail_25-03-24.jpg |  | - |  | Asbest | Asbest: Widerlegt | [10 empty] | EG | 2134.8837 | 2006.4576
MaP-13 | Einzelprobe | VM-14 | Plattenkleber | Boden |  | Gang Treppenhaus | EG- 2 UG | Boden |  |  | 24.3.2025 - 12:22 |  |  |  | Gang Treppenhaus -EG- 2 UG -Boden _MaP-13_25-03-24.jpg | Gang Treppenhaus -EG- 2 UG -Boden _MaP-13_detail_25-03-24.jpg |  | - |  | Asbest | Asbest: Widerlegt | [10 empty] | EG | 1806.7452 | 2283.4346
MaP-14 | Einzelprobe | VM-15 | Putz | Wand |  | Gang Treppenhaus | EG- 2 UG | Wand |  |  | 24.3.2025 - 12:23 |  |  |  | Gang Treppenhaus -EG- 2 UG -Wand _MaP-14_25-03-24.jpg | Gang Treppenhaus -EG- 2 UG -Wand _MaP-14_detail_25-03-24.jpg |  | - |  | Asbest | Asbest: Widerlegt | [10 empty] | EG | 1743.4829 | 2271.783
MaP-15 | Einzelprobe | VM-16 | Putz | Wand |  | Grossraum Büro | EG | Wand |  |  | 24.3.2025 - 12:27 |  |  |  | Grossraum Büro -EG -Wand _MaP-15_25-03-24.jpg | Grossraum Büro -EG -Wand _MaP-15_detail_25-03-24.jpg |  | - |  | Asbest | Asbest: Widerlegt | [10 empty] | EG | 761.0721 | 1559.6537
MaP-16 | Einzelprobe | VM-17 | Plattenkleber | Wand |  | Garderobe / WC / Aufenthaltsraum | 1. UG | Wand |  |  | 24.3.2025 - 12:37 |  |  |  | Garderobe - WC - ...-1. UG -Wand _MaP-16_25-03-24.jpg | Garderobe - WC - ...-1. UG -Wand _MaP-16_detail_25-03-24.jpg |  | - |  | Asbest | Asbest: Widerlegt | [10 empty] | 1. UG | 781.8703 | 2416.7915
MaP-17 | Einzelprobe | VM-18 | Plattenkleber | Boden |  | Garderobe / WC / Aufenthaltsraum | 1. UG | Boden |  |  | 24.3.2025 - 12:39 |  |  |  | Garderobe - WC - ...-1. UG -Boden _MaP-17_25-03-24.jpg | Garderobe - WC - ...-1. UG -Boden _MaP-17_detail_25-03-24.jpg |  | - |  | Asbest | Asbest: Widerlegt | [10 empty] | 1. UG | 710.3856 | 2749.7372
MaP-18 | Einzelprobe | VM-19 | Putz | Wand |  | Garderobe / WC / Aufenthaltsraum | 1. UG | Wand |  |  | 24.3.2025 - 12:43 |  |  |  | Garderobe - WC - ...-1. UG -Wand _MaP-18_25-03-24.jpg | Garderobe - WC - ...-1. UG -Wand _MaP-18_detail_25-03-24.jpg |  | - |  | Asbest | Asbest: Widerlegt | [10 empty] | 1. UG | 993.1593 | 2415.5313
MaP-19 | Einzelprobe | VM-20 | Putz | Decke |  | Garderobe / WC / Aufenthaltsraum | 1. UG | Decke |  |  | 24.3.2025 - 12:43 |  |  |  | Garderobe - WC - ...-1. UG -Decke _MaP-19_25-03-24.jpg | Garderobe - WC - ...-1. UG -Decke _MaP-19_detail_25-03-24.jpg |  | - |  | Asbest | Asbest: Widerlegt | [10 empty] | 1. UG | 758.8146 | 2680.5147
MaP-20 | Einzelprobe | VM-21 | (elastische) Bodenbeläge | Boden |  | Büro Installation | 1.UG | Boden |  |  | 24.3.2025 - 12:55 |  |  |  | Büro Installation -1.UG -Boden _MaP-20_25-03-24.jpg | Büro Installation -1.UG -Boden _MaP-20_detail_25-03-24.jpg |  | - |  | Asbest | Asbest: Widerlegt | [10 empty] | 1. UG | 1522.5625 | 2988.9351
MaP-21 | Einzelprobe | VM-22 | Putz | Decke |  | Büro Installation | 1.UG | Decke |  |  | 24.3.2025 - 12:57 |  |  |  | Büro Installation -1.UG -Decke _MaP-21_25-03-24.jpg | Büro Installation -1.UG -Decke _MaP-21_detail_25-03-24.jpg |  | - |  | Asbest | Asbest: Widerlegt | [10 empty] | 1. UG | 1525.44 | 3198.72
MaP-22 | Einzelprobe | VM-23 | Putz | Wand |  | Büro Installation | 1.UG | Wand |  |  | 24.3.2025 - 12:57 |  |  |  | Büro Installation -1.UG -Wand _MaP-22_25-03-24.jpg | Büro Installation -1.UG -Wand _MaP-22_detail_25-03-24.jpg |  | - |  | Asbest | Asbest: Widerlegt | [10 empty] | 1. UG | 1594.4632 | 2892.4474
MaP-23 | Einzelprobe | VM-24 | Holzzement | Boden |  | Lager | 2. UG | Boden |  |  | 24.3.2025 - 13:08 |  |  |  | Lager -2. UG -Boden _MaP-23_25-03-24.jpg | Lager -2. UG -Boden _MaP-23_detail_25-03-24.jpg |  | - |  | Asbest | Asbest: Widerlegt | [10 empty] | 1. UG | 1998.923 | 2764.2627
MaP-24 | Einzelprobe | VM-25 | Putz | Wand |  | Lager | 2. UG | Wand |  |  | 24.3.2025 - 13:09 |  |  |  | Lager -2. UG -Wand _MaP-24_25-03-24.jpg | Lager -2. UG -Wand _MaP-24_detail_25-03-24.jpg |  | - |  | Asbest | Asbest: Widerlegt | [10 empty] | 1. UG | 1904.448 | 3214.8479
MaP-25 | Einzelprobe | VM-26 | Putz | Wand |  | Werkstatt | 2. UG | Wand |  |  | 24.3.2025 - 13:13 |  |  |  | Werkstatt -2. UG -Wand _MaP-25_25-03-24.jpg | Werkstatt -2. UG -Wand _MaP-25_detail_25-03-24.jpg |  | - |  | Asbest | Asbest: Widerlegt | [10 empty] | 1. UG | 1772.9598 | 1802.373
MaP-26 | Einzelprobe | VM-27 | Putz | Wand |  | Gang Altbau / Neubau | 2. UG | Wand |  |  | 24.3.2025 - 13:14 |  |  |  | Gang Altbau - Neu...-2. UG -Wand _MaP-26_25-03-24.jpg | Gang Altbau - Neu...-2. UG -Wand _MaP-26_detail_25-03-24.jpg |  | - |  | Asbest | Asbest: Widerlegt | [10 empty] | 1. UG | 2596.2142 | 2050.7218
VB-1 | Visueller Befund | VM-4 | Faserzement | Wand |  | Fassde EW / Feuerwehr | DG - EG | Wand |  |  | 24.3.2025 - 11:04 |  |  |  | Fassde EW - Feuer...-DG - EG -Wand _VB-1_25-03-24.jpg | Fassde EW - Feuer...-DG - EG -Wand _VB-1_detail_25-03-24.jpg |  | - |  | Asbest | Asbest: Widerlegt | [10 empty] | EG | 1434.3457 | 2498.7942