## Report
Bezeichnung Befund | Art | Verdachtsmoment | Material | Zugehöriges Bauteil | Farbe | Gebäude/Bereich | Stockwerk/Ebene | Raum/Teilbereich | Bemerkung Probe/Befund | Bemerkung Verdachtsmoment | Erfassungszeitpunkt | Probenehmer | Überblick | Detail | Dateiname Überblick | Dateiname Detail | Menge | Einheit | Mischprobe | Verdacht | Einstufung | Angenommene Trefferwahrscheinlichkeit | Einheit | Aussagesicherheit | Einheit | Risikomenge | Einheit | Begründung | Ergebnis Analytik | Bewertung | Aufgabe | Referenzkarte | X-Koordinate | Y-Koordinate
MaP-1 | Einzelprobe | VM-1 | Putz | Wand |  | Küche / Wohnzimmer | DG | Wand |  |  | 13.2.2025 - 09:04 |  |  |  | Küche - Wohnzimmer -DG -Wand _MaP-1_25-02-13.jpg | Küche - Wohnzimmer -DG -Wand _MaP-1_detail_25-02-13.jpg |  | - |  | Asbest | Asbest: Widerlegt
MaP-2 | Einzelprobe | VM-2 | Putz | Decke |  | Küche / Wohnzimmer | DG | Decke |  |  | 13.2.2025 - 09:05 |  |  |  | Küche - Wohnzimmer -DG -Decke _MaP-2_25-02-13.jpg | Küche - Wohnzimmer -DG -Decke _MaP-2_detail_25-02-13.jpg |  | - |  | Asbest | Asbest: Widerlegt
MaP-3 | Einzelprobe | VM-3 | Plattenkleber | Boden |  | Küche | DG | Boden |  |  | 13.2.2025 - 09:06 |  |  |  | Küche -DG-Boden _MaP-3_25-02-13.jpg | Küche -DG-Boden _MaP-3_detail_25-02-13.jpg |  | - |  | Asbest | Asbest: Widerlegt
MaP-4 | Einzelprobe | VM-4 | Plattenkleber | Wand |  | Küche | DG | Wand |  |  | 13.2.2025 - 09:06 |  |  |  | Küche -DG-Wand _MaP-4_25-02-13.jpg | Küche -DG-Wand _MaP-4_detail_25-02-13.jpg |  | - |  | Asbest | Asbest: Widerlegt
MaP-5 | Einzelprobe | VM-5 | Putz | Wand |  | Dusche | DG | Wand |  |  | 13.2.2025 - 09:09 |  |  |  | Dusche -DG-Wand _MaP-5_25-02-13.jpg | Dusche -DG-Wand _MaP-5_detail_25-02-13.jpg |  | - |  | Asbest | Asbest: Widerlegt
MaP-6 | Einzelprobe | VM-6 | Plattenkleber | Boden |  | Dusche | DG | Boden |  |  | 13.2.2025 - 09:10 |  |  |  | Dusche -DG-Boden _MaP-6_25-02-13.jpg | Dusche -DG-Boden _MaP-6_detail_25-02-13.jpg |  | - |  | Asbest | Asbest: Widerlegt
MaP-7 | Einzelprobe | VM-8 | Putz | Wand |  | Schlafzimmer | DG | Wand |  |  | 13.2.2025 - 09:13 |  |  |  | Schlafzimmer -DG-Wand _MaP-7_25-02-13.jpg | Schlafzimmer -DG-Wand _MaP-7_detail_25-02-13.jpg |  | - |  | Asbest | Asbest: Widerlegt
MaP-8 | Einzelprobe | VM-9 | Putz | Wand |  | Schlafzimmer | DG rechts | Wand |  |  | 13.2.2025 - 09:17 |  |  |  | Schlafzimmer -DG rechts -Wand _MaP-8_25-02-13.jpg | Schlafzimmer -DG rechts -Wand _MaP-8_detail_25-02-13.jpg |  | - |  | Asbest | Asbest: Widerlegt
MaP-9 | Einzelprobe | VM-10 | Putz | Decke |  | Schlafzimmer | DG rechts | Decke |  |  | 13.2.2025 - 09:18 |  |  |  | Schlafzimmer -DG rechts -Decke _MaP-9_25-02-13.jpg | Schlafzimmer -DG rechts -Decke _MaP-9_detail_25-02-13.jpg |  | - |  | Asbest | Asbest: Widerlegt
MaP-10 | Einzelprobe | VM-11 | Putz | Wand |  | Küche / Wohnzimmer | DG / rechts | Wand |  |  | 13.2.2025 - 09:20 |  |  |  | Küche - Wohnzimmer -DG - re...-Wand _MaP-10_25-02-13.jpg | Küche - Wohnzimmer -DG - re...-Wand _MaP-10_detail_25-02-13.jpg |  | - |  | Asbest | Asbest: Widerlegt
MaP-11 | Einzelprobe | VM-12 | Putz | Decke |  | Küche / Wohnzimmer | DG / rechts | Decke |  |  | 13.2.2025 - 09:21 |  |  |  | Küche - Wohnzimmer -DG - re...-Decke _MaP-11_25-02-13.jpg | Küche - Wohnzimmer -DG - re...-Decke _MaP-11_detail_25-02-13.jpg |  | - |  | Asbest | Asbest: Widerlegt
MaP-12 | Einzelprobe | VM-13 | Plattenkleber | Boden |  | Küche | DG / rechts | Boden |  |  | 13.2.2025 - 09:25 |  |  |  | Küche -DG - re...-Boden _MaP-12_25-02-13.jpg | Küche -DG - re...-Boden _MaP-12_detail_25-02-13.jpg |  | - |  | Asbest | Asbest: Widerlegt
MaP-13 | Einzelprobe | VM-14 | Plattenkleber | Wand |  | Küche | DG / rechts | Wand |  |  | 13.2.2025 - 09:25 |  |  |  | Küche -DG - re...-Wand _MaP-13_25-02-13.jpg | Küche -DG - re...-Wand _MaP-13_detail_25-02-13.jpg |  | - |  | Asbest | Asbest: Widerlegt
MaP-14 | Einzelprobe | VM-15 | Plattenkleber | Boden |  | Bad | DG / rechts | Boden |  |  | 13.2.2025 - 09:27 |  |  |  | Bad -DG - re...-Boden _MaP-14_25-02-13.jpg | Bad -DG - re...-Boden _MaP-14_detail_25-02-13.jpg |  | - |  | Asbest | Asbest: Widerlegt
MaP-15 | Einzelprobe | VM-16 | Putz | Decke |  | Bad | DG / rechts | Decke |  |  | 13.2.2025 - 09:28 |  |  |  | Bad -DG - re...-Decke _MaP-15_25-02-13.jpg | Bad -DG - re...-Decke _MaP-15_detail_25-02-13.jpg |  | - |  | Asbest | Asbest: Widerlegt
MaP-16 | Einzelprobe | VM-17 | Plattenkleber | Boden |  | Dusche 202 | 2. OG | Boden |  |  | 13.2.2025 - 09:29 |  |  |  | Dusche 202-2. OG -Boden _MaP-16_25-02-13.jpg | Dusche 202-2. OG -Boden _MaP-16_detail_25-02-13.jpg |  | - |  | Asbest | Asbest: Widerlegt
MaP-17 | Einzelprobe | VM-19 | Putz | Wand |  | Dusche 202 | 2. OG | Wand |  |  | 13.2.2025 - 10:13 |  |  |  | Dusche 202-2. OG -Wand _MaP-17_25-02-13.jpg | Dusche 202-2. OG -Wand _MaP-17_detail_25-02-13.jpg |  | - |  | Asbest | Asbest: Widerlegt
MaP-18 | Einzelprobe | VM-20 | Putz | Decke |  | Dusche 202 | 2. OG | Decke |  |  | 13.2.2025 - 10:13 |  |  |  | Dusche 202-2. OG -Decke _MaP-18_25-02-13.jpg | Dusche 202-2. OG -Decke _MaP-18_detail_25-02-13.jpg |  | - |  | Asbest | Asbest: Widerlegt
MaP-19 | Einzelprobe | VM-22 | Putz | Wand |  | Schlafzimmer 202 | 2. OG | Wand |  |  | 13.2.2025 - 10:14 |  |  |  | Schlafzimmer 202-2. OG -Wand _MaP-19_25-02-13.jpg | Schlafzimmer 202-2. OG -Wand _MaP-19_detail_25-02-13.jpg |  | - |  | Asbest | Asbest: Widerlegt
MaP-20 | Einzelprobe | VM-26 | Putz | Decke / Wand |  | Schlafzimmer 101 | 1. OG | Wand / Decke |  |  | 13.2.2025 - 10:29 |  |  |  | Schlafzimmer 101-1. OG-Wand - ..._MaP-20_25-02-13.jpg | Schlafzimmer 101-1. OG-Wand - ..._MaP-20_detail_25-02-13.jpg |  | - |  | Asbest | Asbest: Widerlegt
MaP-21 | Einzelprobe | VM-28 | Putz | Wand |  | Küche | 1. OG | Wand |  |  | 13.2.2025 - 10:42 |  |  |  | Küche -1. OG-Wand _MaP-21_25-02-13.jpg | Küche -1. OG-Wand _MaP-21_detail_25-02-13.jpg |  | - |  | Asbest | Asbest: Widerlegt
MaP-22 | Einzelprobe | VM-29 | Putz | Decke |  | Küche | 1. OG | Decke |  |  | 13.2.2025 - 10:43 |  |  |  | Küche -1. OG-Decke _MaP-22_25-02-13.jpg | Küche -1. OG-Decke _MaP-22_detail_25-02-13.jpg |  | - |  | Asbest | Asbest: Widerlegt
MaP-23 | Einzelprobe | VM-31 | Putz | Wand |  | Wohnzimmer | 1. OG | Wand |  |  | 13.2.2025 - 10:46 |  |  |  | Wohnzimmer -1. OG-Wand _MaP-23_25-02-13.jpg | Wohnzimmer -1. OG-Wand _MaP-23_detail_25-02-13.jpg |  | - |  | Asbest | Asbest: Widerlegt
MaP-24 | Einzelprobe | VM-32 | Putz | Decke |  | Wohnzimmer | 1. OG | Decke |  |  | 13.2.2025 - 10:47 |  |  |  | Wohnzimmer -1. OG-Decke _MaP-24_25-02-13.jpg | Wohnzimmer -1. OG-Decke _MaP-24_detail_25-02-13.jpg |  | - |  | Asbest | Asbest: Widerlegt
MaP-25 | Einzelprobe | VM-33 | Putz | Wand |  | Gang | 1.OG | Wand |  |  | 13.2.2025 - 10:50 |  |  |  | Gang -1.OG-Wand _MaP-25_25-02-13.jpg | Gang -1.OG-Wand _MaP-25_detail_25-02-13.jpg |  | - |  | Asbest | Asbest: Widerlegt
MaP-26 | Einzelprobe | VM-34 | Putz | Decke |  | Gang | 1.OG | Decke |  |  | 13.2.2025 - 10:50 |  |  |  | Gang -1.OG-Decke _MaP-26_25-02-13.jpg | Gang -1.OG-Decke _MaP-26_detail_25-02-13.jpg |  | - |  | Asbest | Asbest: Widerlegt
MaP-27 | Einzelprobe | VM-35 | Putz | Wand |  | Treppenhaus | EG - DG | Wand |  | Schichtenanalyse | 13.2.2025 - 11:27 |  |  |  | Treppenhaus -EG - DG-Wand _MaP-27_25-02-13.jpg | Treppenhaus -EG - DG-Wand _MaP-27_detail_25-02-13.jpg | 160 | m² |  | Asbest | Asbest: Widerlegt | 80 | % | 80.89693 | % | 24.45193 | m² |  |  |  |  | 2. OG
MaP-28 | Einzelprobe | VM-36 | Putz | Decke |  | Gang | EG- DG | Decke | Schichtenanalyse |  | 13.2.2025 - 11:28 |  |  |  | Gang -EG- DG -Decke _MaP-28_25-02-13.jpg | Gang -EG- DG -Decke _MaP-28_detail_25-02-13.jpg | 85 | m² |  | Asbest | Asbest: Widerlegt | 80 | % | 81.23185 | % | 12.76234 | m²
MaP-29 | Einzelprobe | VM-37 | Putz | Wand |  | WC | EG | Wand | Schichtenanalyse |  | 13.2.2025 - 11:47 |  |  |  | WC -EG -Wand _MaP-29_25-02-13.jpg | WC -EG -Wand _MaP-29_detail_25-02-13.jpg | 80 | m² |  | Asbest | Asbest: Bestätigt | 80 | % | 81.26991 | % | 11.98726 | m² |  |  |  |  | EG | 2277.6731 | 1423.3906
MaP-30 | Einzelprobe | VM-38 | Putz | Wand |  | Restaurant | EG | Wand | Schichtenanalyse |  | 13.2.2025 - 11:53 |  |  |  | Restaurant-EG -Wand _MaP-30_25-02-13.jpg | Restaurant-EG -Wand _MaP-30_detail_25-02-13.jpg | 210 | m² |  | Asbest | Asbest: Widerlegt | 80 | % | 80.78262 | % | 32.28519 | m² |  |  |  |  | EG
MaP-31 | Einzelprobe | VM-41 | Putz Schichtanalyse | Wand |  | Stübli | EG | Wand |  |  | 20.3.2025 - 10:39 |  |  |  | Stübli -EG -Wand _MaP-31_25-03-20.jpg | Stübli -EG -Wand _MaP-31_detail_25-03-20.jpg | 30 | m² |  | Asbest | Asbest: Widerlegt | 80 | % | 82.07892 | % | 4.301058 | m²
MaP-32 | Einzelprobe | VM-42 | Grundputz | Wand |  | WC | EG | Wand |  |  | 20.3.2025 - 11:02 |  |  |  | WC -EG -Wand _MaP-32_25-03-20.jpg | WC -EG -Wand _MaP-32_detail_25-03-20.jpg |  | - |  | Asbest | Asbest: Widerlegt | [10 empty] | EG
MaP-33 | Einzelprobe | VM-43 | Deckputz | Wand |  | Treppenhaus | EG - DG | Wand |  |  | 20.3.2025 - 11:56 |  |  |  | Treppenhaus -EG - DG-Wand _MaP-33_25-03-20.jpg | Treppenhaus -EG - DG-Wand _MaP-33_detail_25-03-20.jpg |  | - |  | Asbest | Asbest: Bestätigt | [10 empty] | 2. OG | 2573.2417 | 512.056
MaP-34 | Einzelprobe | VM-44 | Grundputz | Wand |  | Treppenhaus | EG - DG | Wand |  |  | 20.3.2025 - 11:57 |  |  |  | Treppenhaus -EG - DG-Wand _MaP-34_25-03-20.jpg | Treppenhaus -EG - DG-Wand _MaP-34_detail_25-03-20.jpg |  | - |  | Asbest | Asbest: Widerlegt | [10 empty] | 2. OG
MaP-35 | Einzelprobe | VM-45 | Putz Schichtanalyse | Decke |  | Treppenhaus | EG - DG | Decke |  |  | 20.3.2025 - 11:58 |  |  |  | Treppenhaus -EG - DG-Decke _MaP-35_25-03-20.jpg | Treppenhaus -EG - DG-Decke _MaP-35_detail_25-03-20.jpg |  | - |  | Asbest | Asbest: Bestätigt | [10 empty] | 2. OG | 2596.8741 | 611.7165
MaP-36 | Einzelprobe | VM-46 | Putz | Decke |  | Saal 2 | OG | Decke |  |  | 20.3.2025 - 12:03 |  |  |  | Saal 2 -OG -Decke _MaP-36_25-03-20.jpg | Saal 2 -OG -Decke _MaP-36_detail_25-03-20.jpg |  | - |  | Asbest | Asbest: Widerlegt
VB-1 | Visueller Befund | VM-7 | Plattenkleber | Wand |  | Dusche | DG | Wand |  |  | 13.2.2025 - 09:11 |  |  |  | Dusche -DG-Wand _VB-1_25-02-13.jpg | Dusche -DG-Wand _VB-1_detail_25-02-13.jpg |  | - |  | Asbest | Asbest: Widerlegt
VB-2 | Visueller Befund | VM-18 | Plattenkleber | Wand |  | Bad | DG / rechts | Wand |  |  | 13.2.2025 - 09:29 |  |  |  | Bad -DG - re...-Wand _VB-2_25-02-13.jpg | Bad -DG - re...-Wand _VB-2_detail_25-02-13.jpg |  | - |  | Asbest | Asbest: Widerlegt
VB-3 | Visueller Befund | VM-21 | Plattenkleber | Wand |  | Dusche 202 | 2. OG | Wand |  |  | 13.2.2025 - 10:14 |  |  |  | Dusche 202-2. OG -Wand _VB-3_25-02-13.jpg | Dusche 202-2. OG -Wand _VB-3_detail_25-02-13.jpg |  | - |  | Asbest | Asbest: Widerlegt
VB-4 | Visueller Befund | VM-23 | Plattenkleber | Wand / Boden |  | Dusche 207 | 2. OG | Wand /Boden |  |  | 13.2.2025 - 10:20 |  |  |  | Dusche 207-2. OG-Wand -..._VB-4_25-02-13.jpg | Dusche 207-2. OG-Wand -..._VB-4_detail_25-02-13.jpg |  | - |  | Asbest | Asbest: Widerlegt
VB-5 | Visueller Befund | VM-24 | Putz | Wand / Decke |  | Schlafzimmer 207 | 2. OG | Wand / Decke |  |  | 13.2.2025 - 10:21 |  |  |  | Schlafzimmer 207-2. OG -Wand - ..._VB-5_25-02-13.jpg | Schlafzimmer 207-2. OG -Wand - ..._VB-5_detail_25-02-13.jpg |  | - |  | Asbest | Asbest: Widerlegt
VB-6 | Visueller Befund | VM-25 | Plattenkleber | Wand / Decke |  | Bad 101 | 1. OG | Wand / Boden |  |  | 13.2.2025 - 10:25 |  |  |  | Bad 101-1. OG -Wand - ..._VB-6_25-02-13.jpg | Bad 101-1. OG -Wand - ..._VB-6_detail_25-02-13.jpg |  | - |  | Asbest | Asbest: Widerlegt
VB-7 | Visueller Befund | VM-27 | Plattenkleber | Wand / Boden |  | Bad | 1. OG | Wand / Boden |  |  | 13.2.2025 - 10:38 |  |  |  | Bad -1. OG -Wand - ..._VB-7_25-02-13.jpg | Bad -1. OG -Wand - ..._VB-7_detail_25-02-13.jpg |  | - |  | Asbest | Asbest: Widerlegt
VB-8 | Visueller Befund | VM-30 | Plattenkleber | wand |  | Küche | 1. OG | Wand |  |  | 13.2.2025 - 10:44 |  |  |  | Küche -1. OG-Wand _VB-8_25-02-13.jpg | Küche -1. OG-Wand _VB-8_detail_25-02-13.jpg |  | - |  | Asbest | Asbest: Widerlegt
VB-9 | Visueller Befund | VM-39 | Putz unter Gipsplatte | Decke |  | Restaurant + Stübli | EG | Decke | Decke ist im Altbau ( Holzdecke ) |  | 20.3.2025 - 09:41 |  |  |  | Restaurant + Stübli -EG -Decke _VB-9_25-03-20.jpg | Restaurant + Stübli -EG -Decke _VB-9_detail_25-03-20.jpg |  | - |  | Asbest | Asbest: Widerlegt | [10 empty] | EG
VB-10 | Visueller Befund | VM-40 |  |  |  | WC | EG | Decke |  |  | 20.3.2025 - 09:58 |  |  |  | WC -EG -Decke _VB-10_25-03-20.jpg | WC -EG -Decke _VB-10_detail_25-03-20.jpg |  | - |  | Asbest | Asbest: Widerlegt | [10 empty] | EG
VB-26 | Visueller Befund | VM-48 | Plattenkleber | Wand |  | Küche | EG | Wand / Sockel |  |  | 07.4.2025 - 21:50 | [5 empty] | 105 | m² |  | Asbest | Asbest: Bestätigt | [10 empty] | EG | 1332.2438 | 1174.2734
VB-37 | Visueller Befund | VM-49 | Deckputz | Wand |  | WC | EG | Wand |  |  | 07.4.2025 - 21:54 | [5 empty] | 80 | m² |  | Asbest | Asbest: Bestätigt | 80 | % | -2.220446e-14 | % | 64 | m² |  |  |  |  | EG | 2110.6825 | 1408.0921
VB-40 | Visueller Befund | VM-50 | Putz + Kork | Wand |  | Restaurant + Stübli | EG | Heizkörperniesche |  |  | 07.4.2025 - 22:00 | [5 empty] | 10 | m² |  | Asbest | Asbest: Bestätigt | 80 | % | -2.220446e-14 | % | 8 | m² |  |  |  |  | EG | 2176.3139 | 2213.4034
VB-52 | Visueller Befund | VM-51 | Faserzement | Aschenbecher |  | Restaurant | EG | Küche |  |  | 07.4.2025 - 22:05 | [6 empty] | - |  | Asbest | Asbest: Bestätigt | [10 empty] | EG | 1702.3467 | 1539.7723
VB-53 | Visueller Befund | VM-52 | Faserzement | Kachelofen |  | Div. Räume | EG + 1. OG | Kachelofen |  |  | 07.4.2025 - 22:07 | [6 empty] | - |  | Asbest | Asbest: Bestätigt
VB-55 | Visueller Befund | VM-53 | Leuchtstoffröhren | Decke |  | Div. Räume | EG - DG | Decke |  |  | 07.4.2025 - 22:09 | [6 empty] | - |  | PCB Quecksilber | PCB: Nicht eingestuft Quecksilber: Nicht eingestuft | [10 empty] | EG | 1352.9599 | 1490.496
VB-56 | Visueller Befund | VM-54 | Anschlagkitt | Fensterrahmen |  | Div. Räume | EG - DG | Fassade |  |  | 07.4.2025 - 22:12 | [6 empty] | - |  | Asbest | Asbest: Ungeklärt | [10 empty] | EG | 2464.0001 | 164.4161