## Report
Bezeichnung Befund | Art | Verdachtsmoment | Material | Zugehöriges Bauteil | Farbe | Gebäude/Bereich | Stockwerk/Ebene | Raum/Teilbereich | Bemerkung Probe/Befund | Bemerkung Verdachtsmoment | Erfassungszeitpunkt | Probenehmer | Überblick | Detail | Dateiname Überblick | Dateiname Detail | Menge | Einheit | Mischprobe | Verdacht | Einstufung | Angenommene Trefferwahrscheinlichkeit | Einheit | Aussagesicherheit | Einheit | Risikomenge | Einheit | Begründung | Ergebnis Analytik | Bewertung | Aufgabe | Referenzkarte | X-Koordinate | Y-Koordinate
MaP-1 | Einzelprobe | VM-2 | Putz | Wand |  | Waschküche | 3. OG | Wand |  |  | 02.4.2025 - 09:53 |  |  |  | Waschküche -3. OG-Wand _MaP-1_25-04-02.jpg | Waschküche -3. OG-Wand _MaP-1_detail_25-04-02.jpg |  | - |  | Asbest | Asbest: Widerlegt | [10 empty] | 3. OG | 1731.6895 | 2474.9901
MaP-2 | Einzelprobe | VM-3 | Putz | Wand |  | Treppenhaus / Gang | EG - DG | Wand |  |  | 02.4.2025 - 09:54 |  |  |  | Treppenhaus - Gang -EG - DG -Wand _MaP-2_25-04-02.jpg | Treppenhaus - Gang -EG - DG -Wand _MaP-2_detail_25-04-02.jpg |  | - |  | Asbest | Asbest: Widerlegt | [10 empty] | 1. OG | 902.0882 | 2133.1621
MaP-3 | Einzelprobe | VM-4 | (elastische) Bodenbeläge | Boden |  | WC | 3. OG | Boden | schwarzer Kleber |  | 02.4.2025 - 09:56 |  |  |  | WC -3. OG-Boden _MaP-3_25-04-02.jpg | WC -3. OG-Boden _MaP-3_detail_25-04-02.jpg | 2 | m² |  | Asbest | Asbest: Bestätigt | 60 | % | 67.1282 | % | 0.3944616 | m² |  |  |  |  | 3. OG | 917.6046 | 2183.3377
MaP-4 | Einzelprobe | VM-5 | Putz | Wand |  | Schlafzimmer | 3. OG | Wand |  |  | 02.4.2025 - 09:58 |  |  |  | Schlafzimmer -3. OG-Wand _MaP-4_25-04-02.jpg | Schlafzimmer -3. OG-Wand _MaP-4_detail_25-04-02.jpg |  | - |  | Asbest | Asbest: Nicht eingestuft | [10 empty] | 3. OG | 848.8205 | 610.492
MaP-5 | Einzelprobe | VM-7 | Putz | Wand |  | Schlafzimmer | 2.OG | Wand |  |  | 02.4.2025 - 10:04 |  |  |  | Schlafzimmer -2.OG-Wand _MaP-5_25-04-02.jpg | Schlafzimmer -2.OG-Wand _MaP-5_detail_25-04-02.jpg |  | - |  | Asbest | Asbest: Widerlegt | [10 empty] | 2. OG
MaP-6 | Einzelprobe | VM-8 | Putz | Wand |  | Wohnzimmer | 2-1 OG | Wand |  |  | 02.4.2025 - 10:20 |  |  |  | Wohnzimmer -2-1 OG -Wand _MaP-6_25-04-02.jpg | Wohnzimmer -2-1 OG -Wand _MaP-6_detail_25-04-02.jpg |  | - |  | Asbest | Asbest: Widerlegt | [10 empty] | 1. OG | 1516.6068 | 1931.1414
MaP-7 | Einzelprobe | VM-9 | Plattenkleber | Boden |  | Wohnzimmer | 2-1 OG | Boden |  |  | 02.4.2025 - 10:21 |  |  |  | Wohnzimmer -2-1 OG -Boden _MaP-7_25-04-02.jpg | Wohnzimmer -2-1 OG -Boden _MaP-7_detail_25-04-02.jpg |  | - |  | Asbest | Asbest: Widerlegt | [10 empty] | 1. OG | 1180.1079 | 1932.9186
MaP-8 | Einzelprobe | VM-10 | Plattenkleber | Wand |  | Wohnzimmer / Küche | 1- 2. OG | Wand |  |  | 02.4.2025 - 10:22 |  |  |  | Wohnzimmer - Küche -1- 2. OG -Wand _MaP-8_25-04-02.jpg | Wohnzimmer - Küche -1- 2. OG -Wand _MaP-8_detail_25-04-02.jpg | 4 | m² |  | Asbest | Asbest: Bestätigt | [10 empty] | 1. OG | 844.7232 | 2023.3215
MaP-9 | Einzelprobe | VM-11 | Putz | Decke |  | Wohnzimmer / Küche | 1- 2. OG | Decke |  |  | 02.4.2025 - 10:24 |  |  |  | Wohnzimmer - Küche -1- 2. OG -Decke _MaP-9_25-04-02.jpg | Wohnzimmer - Küche -1- 2. OG -Decke _MaP-9_detail_25-04-02.jpg |  | - |  | Asbest | Asbest: Widerlegt | [10 empty] | 1. OG | 1158.6711 | 1947.0471
MaP-10 | Einzelprobe | VM-12 | Plattenkleber | Wand |  | Dusche | 2. OG | Wand |  |  | 02.4.2025 - 10:29 |  |  |  | Dusche -2. OG -Wand _MaP-10_25-04-02.jpg | Dusche -2. OG -Wand _MaP-10_detail_25-04-02.jpg |  | - |  | Asbest | Asbest: Widerlegt | [10 empty] | 2. OG
MaP-11 | Einzelprobe | VM-13 | (elastische) Bodenbeläge | Boden |  | Dusche | 2. OG | Boden |  |  | 02.4.2025 - 10:30 |  |  |  | Dusche -2. OG -Boden _MaP-11_25-04-02.jpg | Dusche -2. OG -Boden _MaP-11_detail_25-04-02.jpg |  | - |  | Asbest | Asbest: Widerlegt | [10 empty] | 2. OG
MaP-12 | Einzelprobe | VM-14 | Putz | Wand |  | Dusche | 2. OG | Wand |  |  | 02.4.2025 - 10:31 |  |  |  | Dusche -2. OG -Wand _MaP-12_25-04-02.jpg | Dusche -2. OG -Wand _MaP-12_detail_25-04-02.jpg |  | - |  | Asbest | Asbest: Widerlegt | [10 empty] | 2. OG
MaP-13 | Einzelprobe | VM-15 | Putz | Decke |  | Dusche | 2. OG | Decke |  |  | 02.4.2025 - 10:32 |  |  |  | Dusche -2. OG -Decke _MaP-13_25-04-02.jpg | Dusche -2. OG -Decke _MaP-13_detail_25-04-02.jpg |  | - |  | Asbest | Asbest: Widerlegt | [10 empty] | 2. OG
MaP-14 | Einzelprobe | VM-16 | (elastische) Wandbeläge | Wand |  | WC | 1.OG | Wand |  |  | 02.4.2025 - 10:37 |  |  |  | WC -1.OG -Wand _MaP-14_25-04-02.jpg | WC -1.OG -Wand _MaP-14_detail_25-04-02.jpg |  | - |  | Asbest | Asbest: Widerlegt | [10 empty] | 1. OG | 1298.5239 | 3450.502
MaP-15 | Einzelprobe | VM-17 | Putz | Wand |  | Wohnzimmer | 1. OG | Wand |  |  | 02.4.2025 - 10:42 |  |  |  | Wohnzimmer -1. OG -Wand _MaP-15_25-04-02.jpg | Wohnzimmer -1. OG -Wand _MaP-15_detail_25-04-02.jpg |  | - |  | Asbest | Asbest: Widerlegt | [10 empty] | 1. OG | 1536.9037 | 1561.4812
MaP-16 | Einzelprobe | VM-18 | Putz | Decke |  | Wohnzimmer | 1. OG | Decke |  |  | 02.4.2025 - 10:42 |  |  |  | Wohnzimmer -1. OG -Decke _MaP-16_25-04-02.jpg | Wohnzimmer -1. OG -Decke _MaP-16_detail_25-04-02.jpg |  | - |  | Asbest | Asbest: Widerlegt | [10 empty] | 1. OG | 1114.176 | 1102.0799
MaP-17 | Einzelprobe | VM-19 | Putz | Wand |  | WC | 2. EG | Wand |  |  | 02.4.2025 - 10:48 |  |  |  | WC -2. EG-Wand _MaP-17_25-04-02.jpg | WC -2. EG-Wand _MaP-17_detail_25-04-02.jpg |  | - |  | Asbest | Asbest: Widerlegt | [10 empty] | 1. OG | 490.9202 | 1686.8912
MaP-18 | Einzelprobe | VM-21 | (elastische) Bodenbeläge | Boden |  | Küche / Bad | EG | Boden |  |  | 02.4.2025 - 11:02 |  |  |  | Küche - Bad -EG -Boden _MaP-18_25-04-02.jpg | Küche - Bad -EG -Boden _MaP-18_detail_25-04-02.jpg |  | - |  | Asbest | Asbest: Widerlegt | [10 empty] | EG | 1053.8223 | 2959.9092
MaP-19 | Einzelprobe | VM-22 | Plattenkleber | Wand |  | Küche | EG | Wand |  |  | 02.4.2025 - 11:02 |  |  |  | Küche -EG -Wand _MaP-19_25-04-02.jpg | Küche -EG -Wand _MaP-19_detail_25-04-02.jpg |  | - |  | Asbest | Asbest: Widerlegt | [10 empty] | EG | 772.3147 | 2485.3784
MaP-20 | Einzelprobe | VM-23 | Putz | Wand |  | Küche | EG | Wand |  |  | 02.4.2025 - 11:03 |  |  |  | Küche -EG -Wand _MaP-20_25-04-02.jpg | Küche -EG -Wand _MaP-20_detail_25-04-02.jpg |  | - |  | Asbest | Asbest: Widerlegt | [10 empty] | EG | 1294.272 | 2636.928
MaP-21 | Einzelprobe | VM-24 | Putz | Decke |  | Küche | EG | Decke |  |  | 02.4.2025 - 11:04 |  |  |  | Küche -EG -Decke _MaP-21_25-04-02.jpg | Küche -EG -Decke _MaP-21_detail_25-04-02.jpg |  | - |  | Asbest | Asbest: Widerlegt | [10 empty] | EG | 998.592 | 2515.968
MaP-22 | Einzelprobe | VM-25 | Plattenkleber | Wand |  | Bad | EG | Wand |  |  | 02.4.2025 - 11:04 |  |  |  | Bad -EG -Wand _MaP-22_25-04-02.jpg | Bad -EG -Wand _MaP-22_detail_25-04-02.jpg |  | - |  | Asbest | Asbest: Widerlegt | [10 empty] | EG | 1248.0191 | 2879.5161
MaP-23 | Einzelprobe | VM-27 | Anschlagkitt | Fensterrahmen |  | Ganzes Haus | EG - Estrich | Anschlagkitt |  |  | 02.4.2025 - 11:08 |  |  |  | Ganzes Haus -EG - Es...-Anschla..._MaP-23_25-04-02.jpg | Ganzes Haus -EG - Es...-Anschla..._MaP-23_detail_25-04-02.jpg |  | - |  | Asbest | Asbest: Widerlegt | [10 empty] | 3. OG | 1576.512 | 134.4
VB-1 | Visueller Befund | VM-1 |  |  |  | Estrich | DG | Wand / Decke |  |  | 02.4.2025 - 09:49 |  |  |  | Estrich -DG -Wand - ..._VB-1_25-04-02.jpg | Estrich -DG -Wand - ..._VB-1_detail_25-04-02.jpg |  | - |  | Asbest | Asbest: Widerlegt | [10 empty] | DG | 1718.0302 | 1962.9783
VB-2 | Visueller Befund | VM-6 | Faserzement | Wand |  | Ganzes Haus | EG - DG | Wand |  |  | 02.4.2025 - 10:00 |  |  |  | Ganzes Haus -EG - DG-Wand _VB-2_25-04-02.jpg | Ganzes Haus -EG - DG-Wand _VB-2_detail_25-04-02.jpg |  | - |  | Asbest | Asbest: Widerlegt | [10 empty] | 3. OG
VB-3 | Visueller Befund | VM-20 |  |  |  | Treppenhaus | 2. EG | Wand |  |  | 02.4.2025 - 10:49 |  |  |  | Treppenhaus -2. EG-Wand _VB-3_25-04-02.jpg | Treppenhaus -2. EG-Wand _VB-3_detail_25-04-02.jpg | 1 | m² |  | Asbest | Asbest: Bestätigt | [10 empty] | EG 2 | 1642.2948 | 1945.7088
VB-4 | Visueller Befund | VM-26 | Fensterkitt | Fensterflügel |  | Ganzes Haus | EG - DG | Fensterflügel |  |  | 02.4.2025 - 11:07 |  |  |  | Ganzes Haus -EG - DG-Fenster..._VB-4_25-04-02.jpg | Ganzes Haus -EG - DG-Fenster..._VB-4_detail_25-04-02.jpg |  | - |  | Asbest | Asbest: Ungeklärt | [10 empty] | 3. OG | 1425.9841 | 148.3426
VB-6 | Visueller Befund | VM-28 | Putz | Wand / Decke |  | Keller | UG | Wand / Decke |  |  | 02.4.2025 - 11:17 |  |  |  | Keller -UG-Wand - ..._VB-6_25-04-02.jpg | Keller -UG-Wand - ..._VB-6_detail_25-04-02.jpg |  | - |  | Asbest | Asbest: Ungeklärt | [10 empty] | UG | 1133.9351 | 2598.6261