## Report
Bezeichnung Befund | Art | Verdachtsmoment | Material | Zugehöriges Bauteil | Farbe | Gebäude/Bereich | Stockwerk/Ebene | Raum/Teilbereich | Bemerkung Probe/Befund | Bemerkung Verdachtsmoment | Erfassungszeitpunkt | Probenehmer | Überblick | Detail | Dateiname Überblick | Dateiname Detail | Menge | Einheit | Mischprobe | Verdacht | Einstufung | Angenommene Trefferwahrscheinlichkeit | Einheit | Aussagesicherheit | Einheit | Risikomenge | Einheit | Begründung | Ergebnis Analytik | Bewertung | Aufgabe | Referenzkarte | X-Koordinate | Y-Koordinate
MaP-1 | Einzelprobe | VM-5 |  |  |  | WC Treppenhaus | DG |  |  |  | 27.12.2024 - 15:31 |  |  |  | WC Treppenhaus-DG-_MaP-1_24-12-27.jpg | WC Treppenhaus-DG-_MaP-1_detail_24-12-27.jpg |  | -
MaP-2 | Einzelprobe |  |  |  |  | Treppenhaus | UG bis DG |  |  |  | 27.12.2024 - 15:37 |  |  |  | Treppenhaus-UG bis DG-_MaP-2_24-12-27.jpg | Treppenhaus-UG bis DG-_MaP-2_detail_24-12-27.jpg |  | -
MaP-3 | Einzelprobe |  |  |  |  | Treppenhaus | Decke / DG |  |  |  | 27.12.2024 - 15:38 |  |  |  | Treppenhaus-Decke - DG-_MaP-3_24-12-27.jpg | Treppenhaus-Decke - DG-_MaP-3_detail_24-12-27.jpg |  | -
PCB-1 | Einzelprobe |  |  |  |  | Kellerboden | UG |  |  |  | 27.12.2024 - 15:55 |  |  |  | Kellerboden-UG-_PCB-1_24-12-27.jpg | Kellerboden-UG-_PCB-1_detail_24-12-27.jpg |  | -
MaP-4 | Einzelprobe |  |  |  |  | Bad | EG |  |  |  | 27.12.2024 - 17:03 |  |  |  | Bad-EG-_MaP-4_24-12-27.jpg | Bad-EG-_MaP-4_detail_24-12-27.jpg |  | -
MaP-5 | Einzelprobe |  |  |  |  | Bad | EG |  |  |  | 27.12.2024 - 17:05 |  |  |  | Bad-EG-_MaP-5_24-12-27.jpg | Bad-EG-_MaP-5_detail_24-12-27.jpg |  | -
MaP-6 | Einzelprobe |  |  |  |  | Küche | EG |  |  |  | 27.12.2024 - 17:06 |  |  |  | Küche-EG-_MaP-6_24-12-27.jpg | Küche-EG-_MaP-6_detail_24-12-27.jpg |  | -
MaP-7 | Einzelprobe |  |  |  |  | Küche | EG |  |  |  | 27.12.2024 - 17:08 |  |  |  | Küche-EG-_MaP-7_24-12-27.jpg | Küche-EG-_MaP-7_detail_24-12-27.jpg |  | -
MaP-8 | Einzelprobe |  |  |  |  | Küche | EG |  |  |  | 27.12.2024 - 17:09 |  |  |  | Küche-EG-_MaP-8_24-12-27.jpg | Küche-EG-_MaP-8_detail_24-12-27.jpg |  | -
MaP-9 | Einzelprobe |  |  |  |  | Wohnbereich | EG |  |  |  | 27.12.2024 - 17:11 |  |  |  | Wohnbereich -EG-_MaP-9_24-12-27.jpg | Wohnbereich -EG-_MaP-9_detail_24-12-27.jpg |  | -
MaP-10 | Einzelprobe |  |  |  |  | Schlafzimmer | EG |  |  |  | 27.12.2024 - 17:12 |  |  |  | Schlafzimmer -EG-_MaP-10_24-12-27.jpg | Schlafzimmer -EG-_MaP-10_detail_24-12-27.jpg |  | -
MaP-11 | Einzelprobe | [9 empty] | 27.12.2024 - 17:15 |  |  |  | MaP-11_24-12-27.jpg | MaP-11_detail_24-12-27.jpg |  | -
MaP-12 | Einzelprobe | [9 empty] | 27.12.2024 - 17:19 |  |  |  | MaP-12_24-12-27.jpg | MaP-12_detail_24-12-27.jpg |  | -
MaP-13 | Einzelprobe |  |  |  |  | Bad | 1.OG |  |  |  | 27.12.2024 - 17:45 |  |  |  | Bad-1.OG-_MaP-13_24-12-27.jpg | Bad-1.OG-_MaP-13_detail_24-12-27.jpg |  | -
MaP-14 | Einzelprobe |  |  |  |  | Bad | 1.OG |  |  |  | 27.12.2024 - 17:46 |  |  |  | Bad-1.OG-_MaP-14_24-12-27.jpg | Bad-1.OG-_MaP-14_detail_24-12-27.jpg |  | -
MaP-15 | Einzelprobe |  |  |  |  | Küche | 1.OG |  |  |  | 27.12.2024 - 17:48 |  |  |  | Küche-1.OG-_MaP-15_24-12-27.jpg | Küche-1.OG-_MaP-15_detail_24-12-27.jpg |  | -
MaP-16 | Einzelprobe |  |  |  |  | Fesnteranschlag | ganzes Haus |  |  |  | 27.12.2024 - 18:05 |  |  |  | Fesnteranschlag-ganzes ...-_MaP-16_24-12-27.jpg | Fesnteranschlag-ganzes ...-_MaP-16_detail_24-12-27.jpg |  | -
MaP-17 | Einzelprobe |  |  |  |  | Küche | 1.OG |  |  |  | 27.12.2024 - 18:06 |  |  |  | Küche-1.OG-_MaP-17_24-12-27.jpg | Küche-1.OG-_MaP-17_detail_24-12-27.jpg |  | -
MaP-18 | Einzelprobe |  |  |  |  | Wohnbereich | 1.OG |  |  |  | 27.12.2024 - 18:14 |  |  |  | Wohnbereich -1.OG-_MaP-18_24-12-27.jpg | Wohnbereich -1.OG-_MaP-18_detail_24-12-27.jpg |  | -
MaP-20 | Einzelprobe | [9 empty] | 27.12.2024 - 18:17 |  |  |  | MaP-20_24-12-27.jpg | MaP-20_detail_24-12-27.jpg |  | -
MaP-19 | Einzelprobe | [9 empty] | 27.12.2024 - 18:19 |  |  |  | MaP-19_24-12-27.jpg | MaP-19_detail_24-12-27.jpg |  | -
MaP-21 | Einzelprobe | [9 empty] | 27.12.2024 - 18:31 |  |  |  | MaP-21_24-12-27.jpg | MaP-21_detail_24-12-27.jpg |  | -
MaP-22 | Einzelprobe | [9 empty] | 27.12.2024 - 18:33 |  |  |  | MaP-22_24-12-27.jpg | MaP-22_detail_24-12-27.jpg |  | -
MaP-23 | Einzelprobe |  |  |  |  | Küche | DG |  |  |  | 27.12.2024 - 18:42 |  |  |  | Küche-DG-_MaP-23_24-12-27.jpg | Küche-DG-_MaP-23_detail_24-12-27.jpg |  | -
MaP-24 | Einzelprobe |  |  |  |  | Küche | DG |  |  |  | 27.12.2024 - 18:43 |  |  |  | Küche-DG-_MaP-24_24-12-27.jpg | Küche-DG-_MaP-24_detail_24-12-27.jpg |  | -
VB-1 | Visueller Befund | VM-1 | Faserzement | Ersatzplatten | grau | Estrich | DG |  |  |  | 27.12.2024 - 15:06 |  |  |  | Estrich-DG-_VB-1_24-12-27.jpg | Estrich-DG-_VB-1_detail_24-12-27.jpg |  | - |  | Asbest | Asbest: Nicht eingestuft
VB-2 | Visueller Befund | [9 empty] | 27.12.2024 - 15:09 |  |  |  | VB-2_24-12-27.jpg | VB-2_detail_24-12-27.jpg |  | -
VB-3 | Visueller Befund | VM-2 | Bleihaltige Abdichtung |  |  | Dach | Dach |  |  |  | 27.12.2024 - 15:15 |  |  |  | Dach-Dach-_VB-3_24-12-27.jpg | Dach-Dach-_VB-3_detail_24-12-27.jpg |  | - |  | bleihaltig | bleihaltig: Nicht eingestuft
VB-4 | Visueller Befund | VM-3 | Faserzement | Kamin | braun | Kamin | Dach |  |  |  | 27.12.2024 - 15:17 |  |  |  | Kamin-Dach-_VB-4_24-12-27.jpg | Kamin-Dach-_VB-4_detail_24-12-27.jpg |  | - |  | Asbest | Asbest: Nicht eingestuft
VB-5 | Visueller Befund | VM-4 | bleihaltig | Elektroisolationsrohre | grau | Estrich | DG |  |  |  | 27.12.2024 - 15:20 |  |  |  | Estrich-DG-_VB-5_24-12-27.jpg | Estrich-DG-_VB-5_detail_24-12-27.jpg |  | - |  | bleihaltig | bleihaltig: Nicht eingestuft
VB-6 | Visueller Befund |  |  |  |  | Treppenhaus | DG |  |  |  | 27.12.2024 - 15:39 |  |  |  | Treppenhaus-DG-_VB-6_24-12-27.jpg | Treppenhaus-DG-_VB-6_detail_24-12-27.jpg |  | -
VB-7 | Visueller Befund |  |  |  |  | Tankraum | UG |  |  |  | 27.12.2024 - 16:05 |  |  |  | Tankraum-UG-_VB-7_24-12-27.jpg | Tankraum-UG-_VB-7_detail_24-12-27.jpg |  | -
VB-8 | Visueller Befund | [9 empty] | 27.12.2024 - 17:21 |  |  |  | VB-8_24-12-27.jpg | VB-8_detail_24-12-27.jpg |  | -
VB-9 | Visueller Befund |  |  |  |  | Schlafzimmer | 1.OG |  |  |  | 27.12.2024 - 17:30 |  |  |  | Schlafzimmer -1.OG-_VB-9_24-12-27.jpg | Schlafzimmer -1.OG-_VB-9_detail_24-12-27.jpg |  | -
VB-10 | Visueller Befund | [9 empty] | 27.12.2024 - 18:16 |  |  |  | VB-10_24-12-27.jpg | VB-10_detail_24-12-27.jpg |  | -