## Report
Bezeichnung Befund | Art | Verdachtsmoment | Material | Zugehöriges Bauteil | Farbe | Gebäude/Bereich | Stockwerk/Ebene | Raum/Teilbereich | Bemerkung Probe/Befund | Bemerkung Verdachtsmoment | Erfassungszeitpunkt | Probenehmer | Überblick | Detail | Dateiname Überblick | Dateiname Detail | Menge | Einheit | Mischprobe | Verdacht | Einstufung | Angenommene Trefferwahrscheinlichkeit | Einheit | Aussagesicherheit | Einheit | Risikomenge | Einheit | Begründung | Ergebnis Analytik | Bewertung | Aufgabe | Referenzkarte | X-Koordinate | Y-Koordinate
MaP-1 | Einzelprobe | VM-3 | (elastische) Bodenbeläge |  |  | Gang / Treppenhaus | EG - OG | Boden |  |  | 04.4.2025 - 12:41 |  |  |  | Gang - Treppenhaus -EG - OG -Boden _MaP-1_25-04-04.jpg | Gang - Treppenhaus -EG - OG -Boden _MaP-1_detail_25-04-04.jpg |  | - |  | Asbest | Asbest: Bestätigt | [10 empty] | EG Haus | 905.1193 | 2228.4218
MaP-2 | Einzelprobe | VM-4 | (elastische) Bodenbeläge | Boden |  | Dusche | EG | Boden |  |  | 04.4.2025 - 12:43 |  |  |  | Dusche -EG -Boden _MaP-2_25-04-04.jpg | Dusche -EG -Boden _MaP-2_detail_25-04-04.jpg |  | - |  | Asbest | Asbest: Bestätigt | [10 empty] | EG Haus | 1836.3791 | 3057.8766
MaP-3 | Einzelprobe | VM-5 | Plattenkleber | Wand |  | Dusche | EG | Wand |  |  | 04.4.2025 - 12:44 |  |  |  | Dusche -EG -Wand _MaP-3_25-04-04.jpg | Dusche -EG -Wand _MaP-3_detail_25-04-04.jpg |  | - |  | Asbest | Asbest: Widerlegt | [10 empty] | EG Haus | 1889.7128 | 3267.5038
MaP-4 | Einzelprobe | VM-6 | Putz | Wand |  | Dusche | EG | Wand |  |  | 04.4.2025 - 12:44 |  |  |  | Dusche -EG -Wand _MaP-4_25-04-04.jpg | Dusche -EG -Wand _MaP-4_detail_25-04-04.jpg |  | - |  | Asbest | Asbest: Widerlegt | [10 empty] | EG Haus | 1913.0795 | 2925.0186
MaP-5 | Einzelprobe | VM-7 | Putz | Decke |  | Dusche | EG | Decke |  |  | 04.4.2025 - 12:45 |  |  |  | Dusche -EG -Decke _MaP-5_25-04-04.jpg | Dusche -EG -Decke _MaP-5_detail_25-04-04.jpg |  | - |  | Asbest | Asbest: Widerlegt | [10 empty] | EG Haus | 1616.832 | 3088.512
MaP-6 | Einzelprobe | VM-8 | Putz | Wand |  | Gang / Treppenhaus | EG - OG | Wand |  |  | 04.4.2025 - 12:46 |  |  |  | Gang - Treppenhaus -EG - OG -Wand _MaP-6_25-04-04.jpg | Gang - Treppenhaus -EG - OG -Wand _MaP-6_detail_25-04-04.jpg |  | - |  | Asbest | Asbest: Widerlegt | [10 empty] | EG Haus | 940.5334 | 2098.2952
MaP-7 | Einzelprobe | VM-9 | Putz | Decke |  | Gang / Treppenhaus | EG - OG | Decke |  |  | 04.4.2025 - 12:47 |  |  |  | Gang - Treppenhaus -EG - OG -Decke _MaP-7_25-04-04.jpg | Gang - Treppenhaus -EG - OG -Decke _MaP-7_detail_25-04-04.jpg |  | - |  | Asbest | Asbest: Widerlegt | [10 empty] | EG Haus | 1412.544 | 2362.752
MaP-8 | Einzelprobe | VM-10 | Plattenkleber | Boden |  | Büro | EG | Boden |  |  | 04.4.2025 - 12:48 |  |  |  | Büro -EG -Boden _MaP-8_25-04-04.jpg | Büro -EG -Boden _MaP-8_detail_25-04-04.jpg |  | - |  | Asbest | Asbest: Widerlegt | [10 empty] | EG Haus | 732.4801 | 1790.208
MaP-9 | Einzelprobe | VM-11 | Plattenkleber | Boden |  | Garage | EG | Boden |  |  | 04.4.2025 - 12:49 |  |  |  | Garage -EG -Boden _MaP-9_25-04-04.jpg | Garage -EG -Boden _MaP-9_detail_25-04-04.jpg |  | - |  | Asbest | Asbest: Widerlegt | [10 empty] | EG Haus | 1468.8211 | 1362.3165
MaP-10 | Einzelprobe | VM-12 | Putz | Wand |  | Garage | EG | Wand |  |  | 04.4.2025 - 12:50 |  |  |  | Garage -EG -Wand _MaP-10_25-04-04.jpg | Garage -EG -Wand _MaP-10_detail_25-04-04.jpg |  | - |  | Asbest | Asbest: Widerlegt | [10 empty] | EG Haus | 1455.552 | 921.984
MaP-11 | Einzelprobe | VM-14 | (elastische) Bodenbeläge | Boden |  | Küche | OG | Boden |  |  | 04.4.2025 - 13:04 |  |  |  | Küche-OG -Boden _MaP-11_25-04-04.jpg | Küche-OG -Boden _MaP-11_detail_25-04-04.jpg |  | - |  | Asbest | Asbest: Widerlegt | [10 empty] | OG Haus | 913.53 | 1556.3145
MaP-12 | Einzelprobe | VM-15 | Plattenkleber | Wand |  | Küche | OG | Wand |  |  | 04.4.2025 - 13:04 |  |  |  | Küche-OG -Wand _MaP-12_25-04-04.jpg | Küche-OG -Wand _MaP-12_detail_25-04-04.jpg | 4 | m² |  | Asbest | Asbest: Bestätigt | [10 empty] | OG Haus | 627.6481 | 1061.7599
MaP-13 | Einzelprobe | VM-16 | Putz | Decke |  | Küche | OG | Decke |  |  | 04.4.2025 - 13:05 |  |  |  | Küche-OG -Decke _MaP-13_25-04-04.jpg | Küche-OG -Decke _MaP-13_detail_25-04-04.jpg |  | - |  | Asbest | Asbest: Widerlegt | [10 empty] | OG Haus | 610.654 | 1714.9913
MaP-14 | Einzelprobe | VM-17 | Putz | Wand |  | Küche | OG | Wand |  |  | 04.4.2025 - 13:06 |  |  |  | Küche-OG -Wand _MaP-14_25-04-04.jpg | Küche-OG -Wand _MaP-14_detail_25-04-04.jpg |  | - |  | Asbest | Asbest: Widerlegt | [10 empty] | OG Haus | 623.4771 | 2143.9054
MaP-15 | Einzelprobe | VM-18 | Putz | Wand |  | Wohnzimmer | OG | Wand |  |  | 04.4.2025 - 13:06 |  |  |  | Wohnzimmer -OG -Wand _MaP-15_25-04-04.jpg | Wohnzimmer -OG -Wand _MaP-15_detail_25-04-04.jpg |  | - |  | Asbest | Asbest: Widerlegt | [10 empty] | OG Haus | 1157.184 | 2513.28
MaP-16 | Einzelprobe | VM-19 | Putz | Decke |  | Wohnzimmer | OG | Decke |  |  | 04.4.2025 - 13:07 |  |  |  | Wohnzimmer -OG -Decke _MaP-16_25-04-04.jpg | Wohnzimmer -OG -Decke _MaP-16_detail_25-04-04.jpg |  | - |  | Asbest | Asbest: Widerlegt | [10 empty] | OG Haus | 1106.1119 | 2782.08
MaP-17 | Einzelprobe | VM-20 | (elastische) Bodenbeläge | Boden |  | Bad | OG | Boden |  |  | 04.4.2025 - 13:08 |  |  |  | Bad -OG -Boden _MaP-17_25-04-04.jpg | Bad -OG -Boden _MaP-17_detail_25-04-04.jpg |  | - |  | Asbest | Asbest: Widerlegt | [10 empty] | OG Haus | 845.2015 | 817.152
MaP-18 | Einzelprobe | VM-21 | Plattenkleber | Wand |  | Bad | OG | Wand |  |  | 04.4.2025 - 13:08 |  |  |  | Bad -OG -Wand _MaP-18_25-04-04.jpg | Bad -OG -Wand _MaP-18_detail_25-04-04.jpg |  | - |  | Asbest | Asbest: Widerlegt | [10 empty] | OG Haus | 775.9647 | 989.1021
MaP-19 | Einzelprobe | VM-22 | Putz | Wand |  | Bad | OG | Wand |  |  | 04.4.2025 - 13:09 |  |  |  | Bad -OG -Wand _MaP-19_25-04-04.jpg | Bad -OG -Wand _MaP-19_detail_25-04-04.jpg |  | - |  | Asbest | Asbest: Widerlegt | [10 empty] | OG Haus | 1031.5575 | 641.474
MaP-20 | Einzelprobe | VM-23 | Putz | Decke |  | Bad | OG | Decke |  |  | 04.4.2025 - 13:09 |  |  |  | Bad -OG -Decke _MaP-20_25-04-04.jpg | Bad -OG -Decke _MaP-20_detail_25-04-04.jpg |  | - |  | Asbest | Asbest: Widerlegt | [10 empty] | OG Haus | 506.9928 | 835.3335
MaP-21 | Einzelprobe | VM-25 | Anschlagkitt | Fensterrahmen |  | Gesamtes Haus | EG- DG | Anschlagkitt |  |  | 04.4.2025 - 13:15 |  |  |  | Gesamtes Haus -EG- DG-Anschla..._MaP-21_25-04-04.jpg | Gesamtes Haus -EG- DG-Anschla..._MaP-21_detail_25-04-04.jpg | 25 | Stück |  | Asbest | Asbest: Bestätigt | [10 empty] | OG Haus | 2346.4828 | 917.0904
MaP-22 | Einzelprobe | VM-26 | Putz | Wand |  | Fassade | EG- DG | Wand |  |  | 04.4.2025 - 13:22 |  |  |  | Fassade -EG- DG-Wand _MaP-22_25-04-04.jpg | Fassade -EG- DG-Wand _MaP-22_detail_25-04-04.jpg |  | - |  | Asbest | Asbest: Widerlegt | [10 empty] | OG Haus | 1593.7653 | 3298.2904
MaP-23 | Einzelprobe | VM-27 | Faserzement | Unterdach |  | Unterdach | DG | Dach |  |  | 04.4.2025 - 13:25 |  |  |  | Unterdach -DG -Dach _MaP-23_25-04-04.jpg | Unterdach -DG -Dach _MaP-23_detail_25-04-04.jpg | 100 | m² |  | Asbest | Asbest: Bestätigt | 80 | % | 81.13537 | % | 15.0917 | m² |  |  |  |  | OG Haus | 669.617 | 3322.2201
MaP-24 | Einzelprobe | VM-28 | Putz | Wand |  | Halle rechts | EG-OG | Wand |  |  | 04.4.2025 - 13:34 |  |  |  | Halle rechts -EG-OG-Wand _MaP-24_25-04-04.jpg | Halle rechts -EG-OG-Wand _MaP-24_detail_25-04-04.jpg |  | - |  | Asbest | Asbest: Widerlegt | [10 empty] | EG Halle | 1933.7815 | 3313.1059
MaP-25 | Einzelprobe | VM-31 | Putz | Wand |  | Halle links | EG-OG | Wand |  |  | 04.4.2025 - 13:45 |  |  |  | Halle links -EG-OG -Wand _MaP-25_25-04-04.jpg | Halle links -EG-OG -Wand _MaP-25_detail_25-04-04.jpg |  | - |  | Asbest | Asbest: Widerlegt | [10 empty] | EG Halle | 979.776 | 1069.824
MaP-26 | Einzelprobe | VM-32 | Faserzement | Unterdach |  | Halle rechts / links | DG | Unterdach |  |  | 04.4.2025 - 13:48 |  |  |  | Halle rechts - li...-DG-Unterdach _MaP-26_25-04-04.jpg | Halle rechts - li...-DG-Unterdach _MaP-26_detail_25-04-04.jpg |  | - |  | Asbest | Asbest: Widerlegt | [10 empty] | OG Halle | 1318.464 | 2858.7604
MaP-28 | Einzelprobe | VM-33 | Putz | Wand |  | Halle rechts / links | EG-OG | Wand |  |  | 04.4.2025 - 13:54 |  |  |  | Halle rechts - li...-EG-OG-Wand _MaP-28_25-04-04.jpg | Halle rechts - li...-EG-OG-Wand _MaP-28_detail_25-04-04.jpg |  | - |  | Asbest | Asbest: Widerlegt | [10 empty] | EG Halle | 1984.8614 | 2558.5544
VB-1 | Visueller Befund | VM-1 | Faserzement | Elektrotableau |  | Garage | EG | Wand |  |  | 04.4.2025 - 12:24 |  |  |  | Garage -EG -Wand _VB-1_25-04-04.jpg | Garage -EG -Wand _VB-1_detail_25-04-04.jpg |  | - |  | Asbest | Asbest: Bestätigt | [10 empty] | EG Haus | 1240.0632 | 1985.3804
VB-2 | Visueller Befund | VM-2 | Faserzement | Abflussrohr |  | Büro | EG | Wand |  |  | 04.4.2025 - 12:29 |  |  |  | Büro -EG -Wand _VB-2_25-04-04.jpg | Büro -EG -Wand _VB-2_detail_25-04-04.jpg |  | - |  | Asbest | Asbest: Widerlegt | [10 empty] | EG Haus | 374.1848 | 1646.0844
VB-3 | Visueller Befund | VM-13 | Gipsplatten | Decke |  | Estrich | DG | Wand / Decke |  |  | 04.4.2025 - 13:02 |  |  |  | Estrich -DG-Wand - ..._VB-3_25-04-04.jpg | Estrich -DG-Wand - ..._VB-3_detail_25-04-04.jpg |  | - |  | Asbest | Asbest: Widerlegt | [10 empty] | OG Haus | 1350.72 | 2145.024
VB-4 | Visueller Befund | VM-24 | Fensterkitt | Fenster |  | Gesamtes Haus | EG- DG | Fensterkitt |  |  | 04.4.2025 - 13:13 |  |  |  | Gesamtes Haus -EG- DG-Fenster..._VB-4_25-04-04.jpg | Gesamtes Haus -EG- DG-Fenster..._VB-4_detail_25-04-04.jpg |  | - |  | Asbest | Asbest: Ungeklärt | [10 empty] | OG Haus | 2342.592 | 1596.672
VB-5 | Visueller Befund | VM-29 | Faserzement | Elektrotableau |  | Halle rechts | EG | Wand |  |  | 04.4.2025 - 13:40 |  |  |  | Halle rechts -EG -Wand _VB-5_25-04-04.jpg | Halle rechts -EG -Wand _VB-5_detail_25-04-04.jpg |  | - |  | Asbest | Asbest: Bestätigt | [10 empty] | EG Halle | 1907.136 | 2357.376
VB-6 | Visueller Befund | VM-30 | Fermacell | Decke |  | Halle rechts / links | EG | Decke |  |  | 04.4.2025 - 13:42 |  |  |  | Halle rechts - li...-EG -Decke _VB-6_25-04-04.jpg | Halle rechts - li...-EG -Decke _VB-6_detail_25-04-04.jpg |  | - |  | Asbest | Asbest: Widerlegt | [10 empty] | EG Halle | 1428.672 | 2416.5119