## Report
Bezeichnung Befund | Art | Verdachtsmoment | Material | Zugehöriges Bauteil | Farbe | Gebäude/Bereich | Stockwerk/Ebene | Raum/Teilbereich | Bemerkung Probe/Befund | Bemerkung Verdachtsmoment | Erfassungszeitpunkt | Probenehmer | Überblick | Detail | Dateiname Überblick | Dateiname Detail | Menge | Einheit | Mischprobe | Verdacht | Einstufung | Angenommene Trefferwahrscheinlichkeit | Einheit | Aussagesicherheit | Einheit | Risikomenge | Einheit | Begründung | Ergebnis Analytik | Bewertung | Aufgabe | Referenzkarte | X-Koordinate | Y-Koordinate
MaP-1 | Einzelprobe | VM-1 | Faserzement | Dach |  | Dach | DA |  |  |  | 09.4.2025 - 10:01 |  |  |  | Dach-DA-_MaP-1_25-04-09.jpg | Dach-DA-_MaP-1_detail_25-04-09.jpg |  | - |  | Asbest | Asbest: Widerlegt
VB-1 | Einzelprobe | VM-2 | Konstruktionsholz | Dachstock |  | Dachstock | Estrich |  |  |  | 09.4.2025 - 10:06 |  |  |  | Dachstock-Estrich-_VB-1_25-04-09.jpg | Dachstock-Estrich-_VB-1_detail_25-04-09.jpg |  | - |  | Holzschutzmittel | Holzschutzmittel: Ungeklärt
MaP-2 | Einzelprobe | VM-3 | (elastische) Bodenbeläge | Boden | grau | Esszimmer | EG |  |  |  | 09.4.2025 - 10:29 |  |  |  | Esszimmer-EG-_MaP-2_25-04-09.jpg | Esszimmer-EG-_MaP-2_detail_25-04-09.jpg |  | - |  | Asbest | Asbest: Widerlegt | [10 empty] | EG | 2551.8865 | 685.5501
MaP-3 | Einzelprobe | VM-5 | Belagskleber | Bodenbelag | grau | Esszimmer | EG |  |  |  | 09.4.2025 - 11:13 |  |  |  | Esszimmer-EG-_MaP-3_25-04-09.jpg | Esszimmer-EG-_MaP-3_detail_25-04-09.jpg |  | - |  | Asbest | Asbest: Widerlegt | [10 empty] | EG | 2346.6667 | 685.2111
MaP-4 | Einzelprobe | VM-4 | Verputz | Wand | weiss | Esszimmer | EG |  |  |  | 09.4.2025 - 11:14 |  |  |  | Esszimmer-EG-_MaP-4_25-04-09.jpg | Esszimmer-EG-_MaP-4_detail_25-04-09.jpg |  | - |  | Asbest | Asbest: Widerlegt | [10 empty] | EG | 2096.3556 | 912.7667
MaP-5 | Einzelprobe | VM-6 | Fliesenkleber | Boden |  | Gang/ Treppe | EG |  |  |  | 09.4.2025 - 11:19 |  |  |  | Gang- Treppe-EG-_MaP-5_25-04-09.jpg | Gang- Treppe-EG-_MaP-5_detail_25-04-09.jpg |  | - |  | Asbest | Asbest: Widerlegt | [10 empty] | EG | 1806.2222 | 1066.3667
MaP-6 | Einzelprobe | VM-7 | Sockelkleber | Sockelfliesen | rot | Gang/ Treppe | EG |  |  |  | 09.4.2025 - 11:21 |  |  |  | Gang- Treppe-EG-_MaP-6_25-04-09.jpg | Gang- Treppe-EG-_MaP-6_detail_25-04-09.jpg |  | - |  | Asbest | Asbest: Widerlegt | [10 empty] | EG | 1575.8222 | 1786.0111
MaP-7 | Einzelprobe | VM-8 | Teppichkleber | Boden | braun | Zimmer | EG |  |  |  | 09.4.2025 - 11:23 |  |  |  | Zimmer-EG-_MaP-7_25-04-09.jpg | Zimmer-EG-_MaP-7_detail_25-04-09.jpg |  | - |  | Asbest | Asbest: Widerlegt | [10 empty] | EG | 1316.9778 | 540.1444
MaP-8 | Einzelprobe | VM-9 | Fensterkitt | Fenster |  | alle alten Fenster | bride Stockwerke |  |  |  | 09.4.2025 - 11:25 |  |  |  | alle alten Fenster-bride S...-_MaP-8_25-04-09.jpg | alle alten Fenster-bride S...-_MaP-8_detail_25-04-09.jpg |  | - |  | Asbest | Asbest: Widerlegt
MaP-9 | Einzelprobe | VM-6 | Fliesenkleber | Boden |  | WC | EG |  |  |  | 09.4.2025 - 11:27 |  |  |  | WC-EG-_MaP-9_25-04-09.jpg | WC-EG-_MaP-9_detail_25-04-09.jpg |  | - |  | Asbest | Asbest: Widerlegt | [10 empty] | EG | 1140.6222 | 753.4778
MaP-10 | Einzelprobe | VM-4 | Verputz | Wand | weiss | WC | EG |  |  |  | 09.4.2025 - 11:43 |  |  |  | WC-EG-_MaP-10_25-04-09.jpg | WC-EG-_MaP-10_detail_25-04-09.jpg |  | - |  | Asbest | Asbest: Widerlegt | [10 empty] | EG | 1152 | 958.2778
MaP-11 | Einzelprobe | VM-3 | (elastische) Bodenbeläge | Boden | grau | WC | EG |  |  |  | 09.4.2025 - 11:46 |  |  |  | WC-EG-_MaP-11_25-04-09.jpg | WC-EG-_MaP-11_detail_25-04-09.jpg |  | - |  | Asbest | Asbest: Widerlegt | [10 empty] | EG | 1359.7232 | 1364.6768
MaP-12 | Einzelprobe | VM-10 | Fliesenkleber | Küchenrückwand | weiss | Küche | UG |  |  |  | 09.4.2025 - 11:52 |  |  |  | Küche-UG-_MaP-12_25-04-09.jpg | Küche-UG-_MaP-12_detail_25-04-09.jpg |  | - |  | Asbest | Asbest: Widerlegt | [10 empty] | UG | 1773.3685 | 1997.3074
MaP-13 | Einzelprobe | VM-11 | Verputz | Decke | weiss | Küche | UG |  |  |  | 09.4.2025 - 11:53 |  |  |  | Küche-UG-_MaP-13_25-04-09.jpg | Küche-UG-_MaP-13_detail_25-04-09.jpg |  | - |  | Asbest | Asbest: Widerlegt | [10 empty] | UG
MaP-14 | Einzelprobe | VM-12 | (elastische) Bodenbeläge | zweiter Belag |  | Gang/ Wohnzimmer | UG |  |  |  | 09.4.2025 - 12:06 |  |  |  | Gang- Wohnzimmer -UG-_MaP-14_25-04-09.jpg | Gang- Wohnzimmer -UG-_MaP-14_detail_25-04-09.jpg |  | - |  | Asbest | Asbest: Widerlegt | [10 empty] | UG | 2021.0657 | 920.363
MaP-15 | Einzelprobe | VM-6 | Fliesenkleber | Boden |  | Bad | UG |  |  |  | 09.4.2025 - 12:08 |  |  |  | Bad-UG-_MaP-15_25-04-09.jpg | Bad-UG-_MaP-15_detail_25-04-09.jpg |  | - |  | Asbest | Asbest: Widerlegt | [10 empty] | UG | 2896.9806 | 1821.4065
MaP-16 | Einzelprobe | VM-13 | Deckenpanelen | Decke |  | Bad | UG |  |  |  | 09.4.2025 - 12:10 |  |  |  | Bad-UG-_MaP-16_25-04-09.jpg | Bad-UG-_MaP-16_detail_25-04-09.jpg |  | - |  | Asbest | Asbest: Widerlegt | [10 empty] | UG | 3112.3694 | 873.6954
MaP-17 | Einzelprobe | VM-4 | Verputz | Wand | weiss | Fassade | ganzes Haus |  |  |  | 09.4.2025 - 12:19 |  |  |  | Fassade-ganzes ...-_MaP-17_25-04-09.jpg | Fassade-ganzes ...-_MaP-17_detail_25-04-09.jpg |  | - |  | Asbest | Asbest: Widerlegt
VB-2 | Visueller Befund | VM-14 | Bauschaum |  |  | diverse Bereiche | oft verdeckt |  |  |  | 09.4.2025 - 12:22 |  |  |  | diverse Bereiche-oft ver...-_VB-2_25-04-09.jpg | diverse Bereiche-oft ver...-_VB-2_detail_25-04-09.jpg |  | - |  | CP | CP: Ungeklärt