## Report
Bezeichnung Befund | Art | Verdachtsmoment | Material | Zugehöriges Bauteil | Farbe | Gebäude/Bereich | Stockwerk/Ebene | Raum/Teilbereich | Bemerkung Probe/Befund | Bemerkung Verdachtsmoment | Erfassungszeitpunkt | Probenehmer | Überblick | Detail | Dateiname Überblick | Dateiname Detail | Menge | Einheit | Mischprobe | Verdacht | Einstufung | Angenommene Trefferwahrscheinlichkeit | Einheit | Aussagesicherheit | Einheit | Risikomenge | Einheit | Begründung | Ergebnis Analytik | Bewertung | Aufgabe | Referenzkarte | X-Koordinate | Y-Koordinate
MaP-1 | Einzelprobe | VM-3 | Plattenkleber | Boden |  | Bad | OG | Boden |  |  | 11.4.2025 - 10:12 |  |  |  | Bad -OG -Boden _MaP-1_25-04-11.jpg | Bad -OG -Boden _MaP-1_detail_25-04-11.jpg |  | - |  | Asbest | Asbest: Widerlegt | [10 empty] | OG | 1367.0055 | 1011.3347
MaP-2 | Einzelprobe | VM-4 | Plattenkleber | Wand |  | Bad | OG | Wand |  |  | 11.4.2025 - 10:13 |  |  |  | Bad -OG -Wand _MaP-2_25-04-11.jpg | Bad -OG -Wand _MaP-2_detail_25-04-11.jpg | 19 | m² |  | Asbest | Asbest: Bestätigt | [10 empty] | OG | 1061.0735 | 745.9138
MaP-3 | Einzelprobe | VM-5 | Putz | Wand |  | Bad | OG | Wand |  |  | 11.4.2025 - 10:13 |  |  |  | Bad -OG -Wand _MaP-3_25-04-11.jpg | Bad -OG -Wand _MaP-3_detail_25-04-11.jpg |  | - |  | Asbest | Asbest: Widerlegt | [10 empty] | OG | 1533.504 | 1032.192
MaP-4 | Einzelprobe | VM-6 | Putz | Decke |  | Bad | OG | Decke |  |  | 11.4.2025 - 10:14 |  |  |  | Bad -OG -Decke _MaP-4_25-04-11.jpg | Bad -OG -Decke _MaP-4_detail_25-04-11.jpg |  | - |  | Asbest | Asbest: Widerlegt | [10 empty] | OG | 1210.9439 | 1120.8959
MaP-5 | Einzelprobe | VM-1 | Bodenschüttung | Boden |  | Estrich | DG - OG | Boden |  |  | 11.4.2025 - 10:16 |  |  |  | Estrich -DG - OG -Boden _MaP-5_25-04-11.jpg | Estrich -DG - OG -Boden _MaP-5_detail_25-04-11.jpg |  | - |  | Asbest | Asbest: Widerlegt | [10 empty] | DG | 807.9104 | 2674.4321
MaP-6 | Einzelprobe | VM-7 | Putz | Wand |  | Schlafzimmer | OG | Wand |  |  | 11.4.2025 - 10:21 |  |  |  | Schlafzimmer -OG -Wand _MaP-6_25-04-11.jpg | Schlafzimmer -OG -Wand _MaP-6_detail_25-04-11.jpg |  | - |  | Asbest | Asbest: Widerlegt | [10 empty] | OG | 2318.4 | 2459.52
MaP-7 | Einzelprobe | VM-8 | Putz | Decke |  | Schlafzimmer | OG | Decke |  |  | 11.4.2025 - 10:21 |  |  |  | Schlafzimmer -OG -Decke _MaP-7_25-04-11.jpg | Schlafzimmer -OG -Decke _MaP-7_detail_25-04-11.jpg |  | - |  | Asbest | Asbest: Widerlegt | [10 empty] | OG | 2157.12 | 2607.36
MaP-8 | Einzelprobe | VM-10 | (elastische) Bodenbeläge | Boden |  | Küche | EG | Boden |  |  | 11.4.2025 - 11:01 |  |  |  | Küche -EG -Boden _MaP-8_25-04-11.jpg | Küche -EG -Boden _MaP-8_detail_25-04-11.jpg |  | - |  | Asbest | Asbest: Widerlegt | [10 empty] | EG | 921.6363 | 1085.9271
MaP-9 | Einzelprobe | VM-11 | Plattenkleber | Wand |  | Küche | EG | Wand |  |  | 11.4.2025 - 11:02 |  |  |  | Küche -EG -Wand _MaP-9_25-04-11.jpg | Küche -EG -Wand _MaP-9_detail_25-04-11.jpg | 2 | m² |  | Asbest | Asbest: Bestätigt | [10 empty] | EG | 526.7098 | 1132.2726
MaP-10 | Einzelprobe | VM-12 | Putz | Wand |  | Küche | EG | Wand |  |  | 11.4.2025 - 11:03 |  |  |  | Küche -EG -Wand _MaP-10_25-04-11.jpg | Küche -EG -Wand _MaP-10_detail_25-04-11.jpg |  | - |  | Asbest | Asbest: Widerlegt | [10 empty] | EG | 826.9755 | 508.8494
MaP-11 | Einzelprobe | VM-13 | Putz | Decke |  | Küche | EG | Decke |  |  | 11.4.2025 - 11:03 |  |  |  | Küche -EG -Decke _MaP-11_25-04-11.jpg | Küche -EG -Decke _MaP-11_detail_25-04-11.jpg |  | - |  | Asbest | Asbest: Widerlegt | [10 empty] | EG | 883.599 | 1027.2111
MaP-12 | Einzelprobe | VM-14 | (elastische) Bodenbeläge | Boden |  | Gang | EG | Boden |  |  | 11.4.2025 - 11:04 |  |  |  | Gang -EG -Boden _MaP-12_25-04-11.jpg | Gang -EG -Boden _MaP-12_detail_25-04-11.jpg |  | - |  | Asbest | Asbest: Widerlegt | [10 empty] | EG | 1407.168 | 1290.24
MaP-13 | Einzelprobe | VM-15 | Putz | Wand |  | Gang / Treppenhaus | UG - OG | Wand |  |  | 11.4.2025 - 11:05 |  |  |  | Gang - Treppenhaus -UG - OG -Wand _MaP-13_25-04-11.jpg | Gang - Treppenhaus -UG - OG -Wand _MaP-13_detail_25-04-11.jpg | 55 | m² |  | Asbest | Asbest: Bestätigt | 80 | % | 81.53281 | % | 8.125562 | m² |  |  |  |  | EG | 1756.608 | 803.712
MaP-14 | Einzelprobe | VM-16 | Putz | Decke |  | Gang / Treppenhaus | UG - OG | Decke |  |  | 11.4.2025 - 11:06 |  |  |  | Gang - Treppenhaus -UG - OG -Decke _MaP-14_25-04-11.jpg | Gang - Treppenhaus -UG - OG -Decke _MaP-14_detail_25-04-11.jpg |  | - |  | Asbest | Asbest: Widerlegt | [10 empty] | EG | 1428.672 | 1478.4
MaP-15 | Einzelprobe | VM-17 | Plattenkleber | Boden |  | WC | EG | Boden |  |  | 11.4.2025 - 11:08 |  |  |  | WC -EG -Boden _MaP-15_25-04-11.jpg | WC -EG -Boden _MaP-15_detail_25-04-11.jpg |  | - |  | Asbest | Asbest: Widerlegt | [10 empty] | EG | 1235.1359 | 674.688
MaP-16 | Einzelprobe | VM-18 | Putz | Wand |  | WC | EG | Wand |  |  | 11.4.2025 - 11:09 |  |  |  | WC -EG -Wand _MaP-16_25-04-11.jpg | WC -EG -Wand _MaP-16_detail_25-04-11.jpg |  | - |  | Asbest | Asbest: Widerlegt | [10 empty] | EG | 1391.04 | 860.16
MaP-17 | Einzelprobe | VM-19 | Putz | Decke |  | WC | EG | Decke |  |  | 11.4.2025 - 11:09 |  |  |  | WC -EG -Decke _MaP-17_25-04-11.jpg | WC -EG -Decke _MaP-17_detail_25-04-11.jpg |  | - |  | Asbest | Asbest: Widerlegt | [10 empty] | EG | 1262.016 | 677.376
MaP-18 | Einzelprobe | VM-20 | Plattenkleber | Boden |  | Entré | EG | Boden |  |  | 11.4.2025 - 11:11 |  |  |  | Entré-EG -Boden _MaP-18_25-04-11.jpg | Entré-EG -Boden _MaP-18_detail_25-04-11.jpg |  | - |  | Asbest | Asbest: Widerlegt | [10 empty] | EG | 1420.608 | 1147.776
MaP-19 | Einzelprobe | VM-21 | Klebstoffe | Boden |  | Wohnzimmer | EG | Boden |  |  | 11.4.2025 - 11:14 |  |  |  | Wohnzimmer -EG -Boden _MaP-19_25-04-11.jpg | Wohnzimmer -EG -Boden _MaP-19_detail_25-04-11.jpg |  | - |  | Asbest | Asbest: Widerlegt | [10 empty] | EG | 2127.5521 | 2190.7199
MaP-20 | Einzelprobe | VM-22 | Putz | Wand |  | Wohnzimmer | EG | Wand |  |  | 11.4.2025 - 11:15 |  |  |  | Wohnzimmer -EG -Wand _MaP-20_25-04-11.jpg | Wohnzimmer -EG -Wand _MaP-20_detail_25-04-11.jpg |  | - |  | Asbest | Asbest: Widerlegt | [10 empty] | EG | 2248.5121 | 1634.304
MaP-21 | Einzelprobe | VM-23 | Putz | Wand |  | Wohnzimmer | EG | Decke |  |  | 11.4.2025 - 11:15 |  |  |  | Wohnzimmer -EG -Decke _MaP-21_25-04-11.jpg | Wohnzimmer -EG -Decke _MaP-21_detail_25-04-11.jpg |  | - |  | Asbest | Asbest: Widerlegt | [10 empty] | EG | 1858.752 | 2349.312
MaP-22 | Einzelprobe | VM-24 | Plattenkleber | Wand / Boden |  | Dusche | EG | Wand / Boden |  |  | 11.4.2025 - 11:16 |  |  |  | Dusche -EG -Wand - ..._MaP-22_25-04-11.jpg | Dusche -EG -Wand - ..._MaP-22_detail_25-04-11.jpg |  | - |  | Asbest | Asbest: Widerlegt | [10 empty] | EG | 1907.136 | 693.504
MaP-23 | Einzelprobe | VM-25 | Putz | Wand |  | Keller | UG | Wand |  |  | 11.4.2025 - 11:29 |  |  |  | Keller -UG -Wand _MaP-23_25-04-11.jpg | Keller -UG -Wand _MaP-23_detail_25-04-11.jpg | 32 | m² |  | Asbest | Asbest: Bestätigt | 80 | % | 82.0125 | % | 4.6048 | m² |  |  |  |  | UG | 1603.392 | 1755.264
MaP-24 | Einzelprobe | VM-26 | Putz | Wand |  | Heizraum | UG | Wand |  |  | 11.4.2025 - 11:31 |  |  |  | Heizraum-UG -Wand _MaP-24_25-04-11.jpg | Heizraum-UG -Wand _MaP-24_detail_25-04-11.jpg |  | - |  | Asbest | Asbest: Widerlegt | [10 empty] | UG | 1157.8839 | 755.6848
MaP-25 | Einzelprobe | VM-27 | Putz | Decke |  | Heizraum | UG | Decke |  |  | 11.4.2025 - 11:31 |  |  |  | Heizraum-UG -Decke _MaP-25_25-04-11.jpg | Heizraum-UG -Decke _MaP-25_detail_25-04-11.jpg |  | - |  | Asbest | Asbest: Widerlegt | [10 empty] | UG | 966.0797 | 1183.1043
MaP-26 | Einzelprobe | VM-29 | Spachtelmasse | Decke |  | Gang | UG | Decke |  |  | 11.4.2025 - 11:33 |  |  |  | Gang -UG -Decke _MaP-26_25-04-11.jpg | Gang -UG -Decke _MaP-26_detail_25-04-11.jpg |  | - |  | Asbest | Asbest: Widerlegt | [10 empty] | UG | 1259.3279 | 1185.408
MaP-27 | Einzelprobe | VM-31 | Putz | Wand |  | Garage | UG | Wand |  |  | 11.4.2025 - 11:35 |  |  |  | Garage -UG -Wand _MaP-27_25-04-11.jpg | Garage -UG -Wand _MaP-27_detail_25-04-11.jpg |  | - |  | Asbest | Asbest: Widerlegt | [10 empty] | UG | 813.4428 | 1533.6272
MaP-28 | Einzelprobe | VM-32 | Putz | Wand |  | Fassade | UG- DG | Wand |  |  | 11.4.2025 - 11:40 |  |  |  | Fassade -UG- DG-Wand _MaP-28_25-04-11.jpg | Fassade -UG- DG-Wand _MaP-28_detail_25-04-11.jpg |  | - |  | Asbest | Asbest: Widerlegt | [10 empty] | OG | 462.2031 | 2069.76
MaP-29 | Einzelprobe | VM-34 | Anschlagkitt | Febsterrahmen |  | Keller | UG | Anschlagkitt |  |  | 11.4.2025 - 11:46 |  |  |  | Keller -UG -Anschla..._MaP-29_25-04-11.jpg | Keller -UG -Anschla..._MaP-29_detail_25-04-11.jpg |  | - |  | Asbest | Asbest: Widerlegt | [10 empty] | UG | 998.5921 | 2158.464
VB-1 | Visueller Befund | VM-2 | Faserzement | Unterdach |  | Estrich | DG | Unterdach |  |  | 11.4.2025 - 09:51 |  |  |  | Estrich -DG -Unterdach _VB-1_25-04-11.jpg | Estrich -DG -Unterdach _VB-1_detail_25-04-11.jpg |  | - |  | Asbest | Asbest: Widerlegt | [10 empty] | DG | 1111.488 | 1876.224
VB-2 | Visueller Befund | VM-9 | Faserzementrohr | Wand |  | WC | EG | Fallrohr |  |  | 11.4.2025 - 10:40 |  |  |  | WC -EG -Fallrohr _VB-2_25-04-11.jpg | WC -EG -Fallrohr _VB-2_detail_25-04-11.jpg |  | - |  | Asbest | Asbest: Widerlegt | [10 empty] | EG | 1385.6641 | 559.104
VB-3 | Visueller Befund | VM-28 | Flachdichtung | Wand |  | Heizraum | UG | Heizung |  |  | 11.4.2025 - 11:32 |  |  |  | Heizraum-UG -Heizung _VB-3_25-04-11.jpg | Heizraum-UG -Heizung _VB-3_detail_25-04-11.jpg | 4 | Stück |  | Asbest | Asbest: Ungeklärt | 20 | % | 0 | % | 0.8 | Stück |  |  |  |  | UG | 1006.656 | 1456.8959
VB-4 | Visueller Befund | VM-30 | Faserzement | Türblatt |  | Keller | UG | Türblätter |  |  | 11.4.2025 - 11:34 |  |  |  | Keller -UG -Türblät..._VB-4_25-04-11.jpg | Keller -UG -Türblät..._VB-4_detail_25-04-11.jpg | 2 | Stück |  | Asbest | Asbest: Ungeklärt | 80 | % | 0 | % | 1.6 | Stück |  |  |  |  | UG | 1100.736 | 1392.384
VB-5 | Visueller Befund | VM-33 | Febsterkitt | Fensterflügel |  | Keller | UG | Fensterkitt |  |  | 11.4.2025 - 11:45 |  |  |  | Keller -UG -Fenster..._VB-5_25-04-11.jpg | Keller -UG -Fenster..._VB-5_detail_25-04-11.jpg |  | - |  | Asbest | Asbest: Ungeklärt | [10 empty] | UG | 952.896 | 2145.024
VB-6 | Visueller Befund | VM-35 | Flachdichtung | Öltank |  | Tankraum | UG | Tank |  |  | 11.4.2025 - 11:48 |  |  |  | Tankraum -UG -Tank _VB-6_25-04-11.jpg | Tankraum -UG -Tank _VB-6_detail_25-04-11.jpg | 3 | Stück |  | Asbest | Asbest: Ungeklärt | 20 | % | 0 | % | 0.6 | Stück |  |  |  |  | UG | 1821.1201 | 2475.648