## Report
Bezeichnung Befund | Art | Verdachtsmoment | Material | Zugehöriges Bauteil | Farbe | Gebäude/Bereich | Stockwerk/Ebene | Raum/Teilbereich | Bemerkung Probe/Befund | Bemerkung Verdachtsmoment | Erfassungszeitpunkt | Probenehmer | Überblick | Detail | Dateiname Überblick | Dateiname Detail | Menge | Einheit | Mischprobe | Verdacht | Einstufung | Angenommene Trefferwahrscheinlichkeit | Einheit | Aussagesicherheit | Einheit | Risikomenge | Einheit | Begründung | Ergebnis Analytik | Bewertung | Aufgabe | Referenzkarte | X-Koordinate | Y-Koordinate
MaP-1 | Einzelprobe | VM-3 | Plattenkleber | Wand |  | Bad | OG | Wand |  |  | 09.4.2025 - 14:16 |  |  |  | Bad -OG -Wand _MaP-1_25-04-09.jpg | Bad -OG -Wand _MaP-1_detail_25-04-09.jpg | 18 | m² |  | Asbest | Asbest: Bestätigt | [10 empty] | OG | 738.769 | 1561.0907
MaP-2 | Einzelprobe | VM-4 | (elastische) Bodenbeläge | Boden |  | Bad | OG | Boden |  |  | 09.4.2025 - 14:16 |  |  |  | Bad -OG -Boden _MaP-2_25-04-09.jpg | Bad -OG -Boden _MaP-2_detail_25-04-09.jpg | 4 | m² |  | Asbest | Asbest: Bestätigt | 60 | % | 64.99898 | % | 0.8400245 | m² |  |  |  |  | OG | 690.8775 | 1680.8311
MaP-3 | Einzelprobe | VM-5 | Putz | Wand |  | Bad | OG | Wand |  |  | 09.4.2025 - 14:17 |  |  |  | Bad -OG -Wand _MaP-3_25-04-09.jpg | Bad -OG -Wand _MaP-3_detail_25-04-09.jpg |  | - |  | Asbest | Asbest: Widerlegt | [10 empty] | OG | 910.5508 | 1770.7441
MaP-4 | Einzelprobe | VM-6 | Putz | Decke |  | Bad | OG | Decke |  |  | 09.4.2025 - 14:18 |  |  |  | Bad -OG -Decke _MaP-4_25-04-09.jpg | Bad -OG -Decke _MaP-4_detail_25-04-09.jpg |  | - |  | Asbest | Asbest: Widerlegt | [10 empty] | OG | 725.1409 | 1675.8042
MaP-5 | Einzelprobe | VM-7 | Klebstoffe | Wand |  | alle Schlafzimmer | OG | Wand |  |  | 09.4.2025 - 14:19 |  |  |  | alle Schlafzimmer -OG -Wand _MaP-5_25-04-09.jpg | alle Schlafzimmer -OG -Wand _MaP-5_detail_25-04-09.jpg |  | - |  | Asbest | Asbest: Widerlegt | [10 empty] | OG | 387.9232 | 1277.0512
MaP-6 | Einzelprobe | VM-8 | Putz | Wand |  | Schlafzimmer | OG | Wand |  |  | 09.4.2025 - 14:20 |  |  |  | Schlafzimmer -OG -Wand _MaP-6_25-04-09.jpg | Schlafzimmer -OG -Wand _MaP-6_detail_25-04-09.jpg |  | - |  | Asbest | Asbest: Widerlegt | [10 empty] | OG | 362.5118 | 1254.1424
MaP-7 | Einzelprobe | VM-9 | Putz | Decke |  | Schlafzimmer | OG | Decke |  |  | 09.4.2025 - 14:20 |  |  |  | Schlafzimmer -OG -Decke _MaP-7_25-04-09.jpg | Schlafzimmer -OG -Decke _MaP-7_detail_25-04-09.jpg |  | - |  | Asbest | Asbest: Widerlegt | [10 empty] | OG | 313.1172 | 975.8457
MaP-8 | Einzelprobe | VM-10 | Putz | Wand |  | Gang / Treppenhaus | EG- OG | Wand |  |  | 09.4.2025 - 14:21 |  |  |  | Gang - Treppenhaus -EG- OG-Wand _MaP-8_25-04-09.jpg | Gang - Treppenhaus -EG- OG-Wand _MaP-8_detail_25-04-09.jpg |  | - |  | Asbest | Asbest: Widerlegt | [10 empty] | OG | 819.1113 | 1293.8991
MaP-9 | Einzelprobe | VM-11 | (elastische) Bodenbeläge | Boden |  | Gang / Treppenhaus | OG | Boden |  |  | 09.4.2025 - 14:22 |  |  |  | Gang - Treppenhaus -OG-Boden _MaP-9_25-04-09.jpg | Gang - Treppenhaus -OG-Boden _MaP-9_detail_25-04-09.jpg |  | - |  | Asbest | Asbest: Widerlegt | [10 empty] | OG | 845.6158 | 1332.4511
MaP-10 | Einzelprobe | VM-12 | Putz | Wand |  | Wohnzimmer | EG | Wand |  |  | 09.4.2025 - 15:09 |  |  |  | Wohnzimmer -EG -Wand _MaP-10_25-04-09.jpg | Wohnzimmer -EG -Wand _MaP-10_detail_25-04-09.jpg |  | - |  | Asbest | Asbest: Bestätigt | [10 empty] | EG | 191.1507 | 1296.1672
MaP-11 | Einzelprobe | VM-13 | Plattenkleber | Wand / Boden |  | Küche | Wand / Boden | EG |  |  | 09.4.2025 - 15:11 |  |  |  | Küche -Wand - ...-EG _MaP-11_25-04-09.jpg | Küche -Wand - ...-EG _MaP-11_detail_25-04-09.jpg |  | - |  | Asbest | Asbest: Widerlegt | [10 empty] | EG | 864.7325 | 1592.0822
MaP-12 | Einzelprobe | VM-14 | Putz | Wand |  | Küche | Wand | EG |  |  | 09.4.2025 - 15:12 |  |  |  | Küche -Wand -EG _MaP-12_25-04-09.jpg | Küche -Wand -EG _MaP-12_detail_25-04-09.jpg |  | - |  | Asbest | Asbest: Widerlegt | [10 empty] | EG | 845.6737 | 1450.0457
MaP-13 | Einzelprobe | VM-15 | Plattenkleber | Boden |  | Gang | EG | Boden |  |  | 09.4.2025 - 15:13 |  |  |  | Gang -EG -Boden _MaP-13_25-04-09.jpg | Gang -EG -Boden _MaP-13_detail_25-04-09.jpg |  | - |  | Asbest | Asbest: Widerlegt | [10 empty] | EG | 443.0657 | 1476.0195
MaP-14 | Einzelprobe | VM-16 | Plattenkleber | Wand |  | WC | EG | Wand |  |  | 09.4.2025 - 15:14 |  |  |  | WC -EG -Wand _MaP-14_25-04-09.jpg | WC -EG -Wand _MaP-14_detail_25-04-09.jpg | 8 | m² |  | Asbest | Asbest: Bestätigt | [10 empty] | EG | 479.7659 | 1634.789
MaP-15 | Einzelprobe | VM-17 | Plattenkleber | Boden |  | WC | EG | Boden |  |  | 09.4.2025 - 15:15 |  |  |  | WC -EG -Boden _MaP-15_25-04-09.jpg | WC -EG -Boden _MaP-15_detail_25-04-09.jpg |  | - |  | Asbest | Asbest: Widerlegt | [10 empty] | EG | 491.9009 | 1697.0805
MaP-16 | Einzelprobe | VM-18 | Klebstoffe | Boden |  | Wohnzimmer / Esszimmer | EG | Boden |  |  | 09.4.2025 - 15:17 |  |  |  | Wohnzimmer - Essz...-EG -Boden _MaP-16_25-04-09.jpg | Wohnzimmer - Essz...-EG -Boden _MaP-16_detail_25-04-09.jpg |  | - |  | Asbest | Asbest: Widerlegt | [10 empty] | EG | 417.9303 | 1066.2018
MaP-17 | Einzelprobe | VM-19 | Putz | Wand |  | Gang / Treppenhaus | UG | Wand |  |  | 09.4.2025 - 15:29 |  |  |  | Gang - Treppenhaus -UG-Wand _MaP-17_25-04-09.jpg | Gang - Treppenhaus -UG-Wand _MaP-17_detail_25-04-09.jpg |  | - |  | Asbest | Asbest: Widerlegt | [10 empty] | EG | 598.6424 | 1293.8991
MaP-18 | Einzelprobe | VM-20 | Klebstoffe | Boden |  | Gang / Treppenhaus | UG | Boden |  |  | 09.4.2025 - 15:30 |  |  |  | Gang - Treppenhaus -UG -Boden _MaP-18_25-04-09.jpg | Gang - Treppenhaus -UG -Boden _MaP-18_detail_25-04-09.jpg |  | - |  | Asbest | Asbest: Widerlegt | [10 empty] | UG | 476.9629 | 1322.8131
MaP-19 | Einzelprobe | VM-25 |  |  |  | gesamter Keller | UG | Wand |  |  | 09.4.2025 - 15:31 |  |  |  | gesamter Keller -UG -Wand _MaP-19_25-04-09.jpg | gesamter Keller -UG -Wand _MaP-19_detail_25-04-09.jpg |  | - |  | Asbest | Asbest: Widerlegt | [10 empty] | UG | 604.6662 | 883.0801
MaP-20 | Einzelprobe | VM-21 | Plattenkleber | Boden |  | Keller | UG | Boden |  |  | 09.4.2025 - 15:31 |  |  |  | Keller -UG -Boden _MaP-20_25-04-09.jpg | Keller -UG -Boden _MaP-20_detail_25-04-09.jpg |  | - |  | Asbest | Asbest: Widerlegt | [10 empty] | UG | 414.316 | 992.7122
MaP-21 | Einzelprobe | VM-22 | Plattenkleber | Wand |  | Waschküche | UG | Wand |  |  | 09.4.2025 - 15:32 |  |  |  | Waschküche -UG -Wand _MaP-21_25-04-09.jpg | Waschküche -UG -Wand _MaP-21_detail_25-04-09.jpg |  | - |  | Asbest | Asbest: Widerlegt | [10 empty] | UG | 723.9362 | 738.5104
MaP-22 | Einzelprobe | VM-24 | Putz | Wand |  | Fassade | Estrich - UG | Wand |  |  | 09.4.2025 - 15:37 |  |  |  | Fassade -Estrich...-Wand _MaP-22_25-04-09.jpg | Fassade -Estrich...-Wand _MaP-22_detail_25-04-09.jpg |  | - |  | Asbest | Asbest: Widerlegt | [10 empty] | DG | 304.684 | 1042.1068
VB-1 | Visueller Befund | VM-1 | Pavatex | Unterdach |  | Estrich | DG | Unterdach |  |  | 09.4.2025 - 13:55 |  |  |  | Estrich -DG-Unterdach _VB-1_25-04-09.jpg | Estrich -DG-Unterdach _VB-1_detail_25-04-09.jpg |  | - |  | Asbest | Asbest: Widerlegt | [10 empty] | DG | 423.954 | 1773.3887
VB-2 | Visueller Befund | VM-2 | Faserzement | Kaminrohr Bad |  | Estrich | DG | Kamin Badezimmer |  |  | 09.4.2025 - 13:56 |  |  |  | Estrich -DG-Kamin B..._VB-2_25-04-09.jpg | Estrich -DG-Kamin B..._VB-2_detail_25-04-09.jpg | 4 | m |  | Asbest | Asbest: Bestätigt | 80 | % | -2.220446e-14 | % | 3.2 | m |  |  |  |  | DG | 531.1766 | 1754.1128
VB-3 | Visueller Befund | VM-23 | Faserzement | Türblatt |  | Keller | UG | Türblatt |  |  | 09.4.2025 - 15:33 |  |  |  | Keller -UG -Türblatt _VB-3_25-04-09.jpg | Keller -UG -Türblatt _VB-3_detail_25-04-09.jpg | 2 | m² |  | Asbest | Asbest: Bestätigt | 80 | % | -2.220446e-14 | % | 1.6 | m² |  |  |  |  | UG | 279.4906 | 1174.3331