## Report
Bezeichnung Befund | Art | Verdachtsmoment | Material | Zugehöriges Bauteil | Farbe | Gebäude/Bereich | Stockwerk/Ebene | Raum/Teilbereich | Bemerkung Probe/Befund | Bemerkung Verdachtsmoment | Erfassungszeitpunkt | Probenehmer | Überblick | Detail | Dateiname Überblick | Dateiname Detail | Menge | Einheit | Mischprobe | Verdacht | Einstufung | Angenommene Trefferwahrscheinlichkeit | Einheit | Aussagesicherheit | Einheit | Risikomenge | Einheit | Begründung | Ergebnis Analytik | Bewertung | Aufgabe | Referenzkarte | X-Koordinate | Y-Koordinate
MaP-1 | Einzelprobe | VM-1 | Faserzement | Unterdach |  | Unterdach | DG | Decke |  |  | 15.4.2025 - 13:33 |  |  |  | Unterdach -DG-Decke _MaP-1_25-04-15.jpg | Unterdach -DG-Decke _MaP-1_detail_25-04-15.jpg | 100 | m² |  | Asbest | Asbest: Bestätigt | 80 | % | 81.13537 | % | 15.0917 | m²
MaP-2 | Einzelprobe | VM-3 | Putz | Wand |  | Gang / Treppenhaus | DG - OG | Wand |  |  | 15.4.2025 - 13:40 |  |  |  | Gang - Treppenhaus -DG - OG -Wand _MaP-2_25-04-15.jpg | Gang - Treppenhaus -DG - OG -Wand _MaP-2_detail_25-04-15.jpg |  | - |  | Asbest | Asbest: Widerlegt
VB-1 | Visueller Befund | VM-2 | Holzbalken | Dachstock |  | Dachstock | DG | Balken |  |  | 15.4.2025 - 13:34 |  |  |  | Dachstock -DG -Balken _VB-1_25-04-15.jpg | Dachstock -DG -Balken _VB-1_detail_25-04-15.jpg |  | - |  | Holzschutzmittel | Holzschutzmittel: Ungeklärt