## Report
Bezeichnung Befund | Art | Verdachtsmoment | Material | Zugehöriges Bauteil | Farbe | Gebäude/Bereich | Stockwerk/Ebene | Raum/Teilbereich | Bemerkung Probe/Befund | Bemerkung Verdachtsmoment | Erfassungszeitpunkt | Probenehmer | Überblick | Detail | Dateiname Überblick | Dateiname Detail | Menge | Einheit | Mischprobe | Verdacht | Einstufung | Angenommene Trefferwahrscheinlichkeit | Einheit | Aussagesicherheit | Einheit | Risikomenge | Einheit | Begründung | Ergebnis Analytik | Bewertung | Aufgabe | Referenzkarte | X-Koordinate | Y-Koordinate
MaP-1 | Einzelprobe | VM-1 | Plattenkleber | Wand |  | Küche | EG | Wand |  |  | 29.4.2025 - 09:05 |  |  |  | Küche -EG -Wand _MaP-1_25-04-29.jpg | Küche -EG -Wand _MaP-1_detail_25-04-29.jpg |  | - |  | Asbest | Asbest: Nicht eingestuft
MaP-2 | Einzelprobe | VM-2 | Putz | Wand |  | Küche / Wohnzimmer | EG | Wand |  |  | 29.4.2025 - 09:06 |  |  |  | Küche - Wohnzimmer -EG -Wand _MaP-2_25-04-29.jpg | Küche - Wohnzimmer -EG -Wand _MaP-2_detail_25-04-29.jpg |  | - |  | Asbest | Asbest: Nicht eingestuft
MaP-3 | Einzelprobe | VM-3 | Putz | Decke |  | Küche | EG | Decke |  |  | 29.4.2025 - 09:07 |  |  |  | Küche -EG -Decke _MaP-3_25-04-29.jpg | Küche -EG -Decke _MaP-3_detail_25-04-29.jpg |  | - |  | Asbest | Asbest: Nicht eingestuft
MaP-4 | Einzelprobe | VM-4 | Plattenkleber | Boden |  | Küche | EG | Boden |  |  | 29.4.2025 - 09:11 |  |  |  | Küche -EG -Boden _MaP-4_25-04-29.jpg | Küche -EG -Boden _MaP-4_detail_25-04-29.jpg |  | - |  | Asbest | Asbest: Nicht eingestuft
MaP-5 | Einzelprobe | VM-5 | Plattenkleber | Boden |  | WC | EG | Boden |  |  | 29.4.2025 - 09:21 |  |  |  | WC -EG -Boden _MaP-5_25-04-29.jpg | WC -EG -Boden _MaP-5_detail_25-04-29.jpg |  | - |  | Asbest | Asbest: Nicht eingestuft
MaP-6 | Einzelprobe | VM-6 | Plattenkleber | Wand |  | WC | EG | Wand |  |  | 29.4.2025 - 09:21 |  |  |  | WC -EG -Wand _MaP-6_25-04-29.jpg | WC -EG -Wand _MaP-6_detail_25-04-29.jpg |  | -
MaP-7 | Einzelprobe | VM-7 | Putz | Wand |  | WC | EG | Wand |  |  | 29.4.2025 - 09:22 |  |  |  | WC -EG -Wand _MaP-7_25-04-29.jpg | WC -EG -Wand _MaP-7_detail_25-04-29.jpg |  | - |  | Asbest | Asbest: Nicht eingestuft
MaP-8 | Einzelprobe | VM-8 | Putz | Decke |  | WC | EG | Decke |  |  | 29.4.2025 - 09:22 |  |  |  | WC -EG -Decke _MaP-8_25-04-29.jpg | WC -EG -Decke _MaP-8_detail_25-04-29.jpg |  | - |  | Asbest | Asbest: Nicht eingestuft
MaP-9 | Einzelprobe | VM-9 | Plattenkleber | Boden |  | Dusche | OG | Boden |  |  | 29.4.2025 - 09:38 |  |  |  | Dusche -OG -Boden _MaP-9_25-04-29.jpg | Dusche -OG -Boden _MaP-9_detail_25-04-29.jpg |  | - |  | Asbest | Asbest: Nicht eingestuft
MaP-10 | Einzelprobe | VM-10 | Plattenkleber | Wand |  | Dusche | OG | Wand |  |  | 29.4.2025 - 09:39 |  |  |  | Dusche -OG -Wand _MaP-10_25-04-29.jpg | Dusche -OG -Wand _MaP-10_detail_25-04-29.jpg |  | - |  | Asbest | Asbest: Nicht eingestuft
MaP-11 | Einzelprobe | VM-11 | Putz | Wand |  | Dusche | OG | Wand |  |  | 29.4.2025 - 09:39 |  |  |  | Dusche -OG -Wand _MaP-11_25-04-29.jpg | Dusche -OG -Wand _MaP-11_detail_25-04-29.jpg |  | - |  | Asbest | Asbest: Nicht eingestuft
MaP-12 | Einzelprobe | VM-12 | Putz | Decke |  | Dusche | OG | Decke |  |  | 29.4.2025 - 09:40 |  |  |  | Dusche -OG -Decke _MaP-12_25-04-29.jpg | Dusche -OG -Decke _MaP-12_detail_25-04-29.jpg |  | - |  | Asbest | Asbest: Nicht eingestuft
MaP-13 | Einzelprobe | VM-13 | Plattenkleber | Boden |  | Bad | OG | Boden |  |  | 29.4.2025 - 09:41 |  |  |  | Bad -OG -Boden _MaP-13_25-04-29.jpg | Bad -OG -Boden _MaP-13_detail_25-04-29.jpg |  | - |  | Asbest | Asbest: Nicht eingestuft
MaP-14 | Einzelprobe | VM-14 | Plattenkleber | Wand |  | Bad | OG | Wand |  |  | 29.4.2025 - 09:41 |  |  |  | Bad -OG -Wand _MaP-14_25-04-29.jpg | Bad -OG -Wand _MaP-14_detail_25-04-29.jpg |  | - |  | Asbest | Asbest: Nicht eingestuft
MaP-15 | Einzelprobe | VM-15 | Putz | Decke |  | Bad | OG | Decke |  |  | 29.4.2025 - 09:43 |  |  |  | Bad -OG -Decke _MaP-15_25-04-29.jpg | Bad -OG -Decke _MaP-15_detail_25-04-29.jpg |  | - |  | Asbest | Asbest: Nicht eingestuft
MaP-16 | Einzelprobe | VM-16 | Klebstoffe | Boden |  | Alle Schlafzimmer | OG | Boden |  |  | 29.4.2025 - 09:54 |  |  |  | Alle Schlafzimmer -OG -Boden _MaP-16_25-04-29.jpg | Alle Schlafzimmer -OG -Boden _MaP-16_detail_25-04-29.jpg |  | - |  | Asbest | Asbest: Nicht eingestuft
MaP-17 | Einzelprobe | VM-17 | Klebstoffe | Boden |  | Schlafzimmer | DG | Boden |  |  | 29.4.2025 - 09:59 |  |  |  | Schlafzimmer -DG-Boden _MaP-17_25-04-29.jpg | Schlafzimmer -DG-Boden _MaP-17_detail_25-04-29.jpg |  | - |  | Asbest | Asbest: Nicht eingestuft