## Report
Bezeichnung Befund | Art | Verdachtsmoment | Material | Zugehöriges Bauteil | Farbe | Gebäude/Bereich | Stockwerk/Ebene | Raum/Teilbereich | Bemerkung Probe/Befund | Bemerkung Verdachtsmoment | Erfassungszeitpunkt | Probenehmer | Überblick | Detail | Dateiname Überblick | Dateiname Detail | Menge | Einheit | Mischprobe | Verdacht | Einstufung | Angenommene Trefferwahrscheinlichkeit | Einheit | Aussagesicherheit | Einheit | Risikomenge | Einheit | Begründung | Ergebnis Analytik | Bewertung | Aufgabe | Referenzkarte | X-Koordinate | Y-Koordinate
MaP-1 | Einzelprobe | VM-1 | Faserzement | Dach |  | Estrich | DG | Decke |  |  | 18.12.2024 - 10:21 |  |  |  | Estrich -DG -Decke _MaP-1_24-12-18.jpg | Estrich -DG -Decke _MaP-1_detail_24-12-18.jpg | 90 | m² |  | Asbest | Asbest: Bestätigt | 80 | % | 81.19701 | % | 13.53815 | m²
MaP-2 | Einzelprobe | VM-2 | Plattenkleber | Boden |  | Küche | OG | Boden |  |  | 18.12.2024 - 10:51 |  |  |  | Küche -OG -Boden _MaP-2_24-12-18.jpg | Küche -OG -Boden _MaP-2_detail_24-12-18.jpg | 7 | m² |  | Asbest | Asbest: Bestätigt | [10 empty] | OG | 541.0531 | 1752.5927
MaP-3 | Einzelprobe | VM-3 | Plattenkleber | Wand |  | Küche | OG | Wand |  |  | 18.12.2024 - 10:52 |  |  |  | Küche -OG -Wand _MaP-3_24-12-18.jpg | Küche -OG -Wand _MaP-3_detail_24-12-18.jpg |  | - |  | Asbest | Asbest: Widerlegt | [10 empty] | OG | 861.504 | 2093.952
MaP-4 | Einzelprobe | VM-4 | Putz | Wand |  | Küche | OG | Wand |  |  | 18.12.2024 - 10:52 |  |  |  | Küche -OG -Wand _MaP-4_24-12-18.jpg | Küche -OG -Wand _MaP-4_detail_24-12-18.jpg |  | - |  | Asbest | Asbest: Widerlegt | [10 empty] | OG | 1057.6367 | 1834.2179
MaP-5 | Einzelprobe | VM-5 | Putz | Decke |  | Küche / Wohnzimner | OG | Decke |  |  | 18.12.2024 - 10:54 |  |  |  | Küche - Wohnzimner -OG -Decke _MaP-5_24-12-18.jpg | Küche - Wohnzimner -OG -Decke _MaP-5_detail_24-12-18.jpg | 30 | m³ |  | Asbest | Asbest: Bestätigt | [10 empty] | OG | 1326.528 | 951.552
MaP-6 | Einzelprobe | VM-6 | Putz | Decke |  | Wohnzimner | OG | Wand |  |  | 18.12.2024 - 10:55 |  |  |  | Wohnzimner -OG -Wand _MaP-6_24-12-18.jpg | Wohnzimner -OG -Wand _MaP-6_detail_24-12-18.jpg |  | - |  | Asbest | Asbest: Widerlegt | [10 empty] | OG | 1625.5635 | 810.688
MaP-7 | Einzelprobe | VM-7 | Plattenkleber | Boden |  | Bad/ WC | OG | Boden |  |  | 18.12.2024 - 10:59 |  |  |  | Bad- WC -OG -Boden _MaP-7_24-12-18.jpg | Bad- WC -OG -Boden _MaP-7_detail_24-12-18.jpg | 7 | m² |  | Asbest | Asbest: Bestätigt | [10 empty] | OG | 1124.928 | 2419.2
MaP-8 | Einzelprobe | VM-8 | Plattenkleber | Wand |  | Bad/ WC / Lavabo | OG | Wand |  |  | 18.12.2024 - 11:00 |  |  |  | Bad- WC - Lavabo -OG -Wand _MaP-8_24-12-18.jpg | Bad- WC - Lavabo -OG -Wand _MaP-8_detail_24-12-18.jpg |  | - |  | Asbest | Asbest: Widerlegt | [10 empty] | OG | 1100.736 | 2884.224
MaP-9 | Einzelprobe | VM-9 | Putz | Wand |  | Bad/ WC | OG | Wand |  |  | 18.12.2024 - 11:01 |  |  |  | Bad- WC -OG -Wand _MaP-9_24-12-18.jpg | Bad- WC -OG -Wand _MaP-9_detail_24-12-18.jpg |  | - |  | Asbest | Asbest: Widerlegt | [10 empty] | OG | 931.392 | 2572.416
MaP-10 | Einzelprobe | VM-10 | Putz | Decke |  | Bad/ WC | OG | Decke |  |  | 18.12.2024 - 11:01 |  |  |  | Bad- WC -OG -Decke _MaP-10_24-12-18.jpg | Bad- WC -OG -Decke _MaP-10_detail_24-12-18.jpg |  | - |  | Asbest | Asbest: Widerlegt | [10 empty] | OG | 864.192 | 2432.64
MaP-11 | Einzelprobe | VM-11 | Putz | Wand |  | Schlafzimmer | OG | Wand |  |  | 18.12.2024 - 11:03 |  |  |  | Schlafzimmer -OG-Wand _MaP-11_24-12-18.jpg | Schlafzimmer -OG-Wand _MaP-11_detail_24-12-18.jpg |  | - |  | Asbest | Asbest: Widerlegt | [10 empty] | OG | 1452.864 | 3179.904
MaP-12 | Einzelprobe | VM-12 | Putz | Decke |  | Schlafzimmer | OG | Decke |  |  | 18.12.2024 - 11:04 |  |  |  | Schlafzimmer -OG-Decke _MaP-12_24-12-18.jpg | Schlafzimmer -OG-Decke _MaP-12_detail_24-12-18.jpg |  | - |  | Asbest | Asbest: Widerlegt | [10 empty] | OG | 805.056 | 3386.8799
MaP-13 | Einzelprobe | VM-13 | Plattenkleber | Boden |  | Gang | EG | Boden |  |  | 18.12.2024 - 11:28 |  |  |  | Gang -EG -Boden _MaP-13_24-12-18.jpg | Gang -EG -Boden _MaP-13_detail_24-12-18.jpg |  | - |  | Asbest | Asbest: Widerlegt | [10 empty] | EG | 1321.1521 | 2120.832
MaP-14 | Einzelprobe | VM-14 | Putz | Wand |  | Gang / Treppenhaus | EG | Wand |  |  | 18.12.2024 - 11:29 |  |  |  | Gang - Treppenhaus -EG -Wand _MaP-14_24-12-18.jpg | Gang - Treppenhaus -EG -Wand _MaP-14_detail_24-12-18.jpg |  | - |  | Asbest | Asbest: Widerlegt | [10 empty] | EG | 1001.9863 | 2244.5419
MaP-15 | Einzelprobe | VM-15 | Putz | Decke |  | Gang | EG | Decke |  |  | 18.12.2024 - 11:30 |  |  |  | Gang -EG -Decke _MaP-15_24-12-18.jpg | Gang -EG -Decke _MaP-15_detail_24-12-18.jpg |  | - |  | Asbest | Asbest: Widerlegt | [10 empty] | EG | 880.3199 | 2085.888
MaP-16 | Einzelprobe | VM-16 | Plattenkleber | Wand |  | Küche | EG | Wand |  |  | 18.12.2024 - 11:31 |  |  |  | Küche -EG-Wand _MaP-16_24-12-18.jpg | Küche -EG-Wand _MaP-16_detail_24-12-18.jpg |  | - |  | Asbest | Asbest: Widerlegt | [10 empty] | EG | 1372.9961 | 1520.0931
MaP-17 | Einzelprobe | VM-17 | Putz | Wand |  | Küche / Wohnzimner | EG | Wand |  |  | 18.12.2024 - 11:32 |  |  |  | Küche - Wohnzimner -EG -Wand _MaP-17_24-12-18.jpg | Küche - Wohnzimner -EG -Wand _MaP-17_detail_24-12-18.jpg |  | - |  | Asbest | Asbest: Widerlegt | [10 empty] | EG | 1928.64 | 2454.144
MaP-18 | Einzelprobe | VM-18 | Putz | Wand |  | Heizraum | EG | Wand |  |  | 18.12.2024 - 11:33 |  |  |  | Heizraum -EG-Wand _MaP-18_24-12-18.jpg | Heizraum -EG-Wand _MaP-18_detail_24-12-18.jpg |  | - |  | Asbest | Asbest: Widerlegt | [10 empty] | EG | 998.592 | 1473.024
MaP-19 | Einzelprobe | VM-19 | Putz | Wand |  | Garage | EG | Wand |  |  | 18.12.2024 - 11:34 |  |  |  | Garage -EG -Wand _MaP-19_24-12-18.jpg | Garage -EG -Wand _MaP-19_detail_24-12-18.jpg |  | - |  | Asbest | Asbest: Widerlegt | [10 empty] | EG | 1599.4976 | 944.4677
MaP-20 | Einzelprobe | VM-20 | Putz | Wand |  | Fassade | EG/OG | Wand |  |  | 18.12.2024 - 11:37 |  |  |  | Fassade -EG-OG -Wand _MaP-20_24-12-18.jpg | Fassade -EG-OG -Wand _MaP-20_detail_24-12-18.jpg |  | - |  | Asbest | Asbest: Widerlegt | [10 empty] | EG | 366.912 | 2653.0559
VB-1 | Visueller Befund | VM-21 | Flachdichtung | Flanschdichtungen |  | Tankraum | EG | Tank |  |  | 18.12.2024 - 11:39 |  |  |  | Tankraum-EG -Tank _VB-1_24-12-18.jpg | Tankraum-EG -Tank _VB-1_detail_24-12-18.jpg | 4 | Stück |  | Asbest | Asbest: Bestätigt | 20 | % | 0 | % | 0.8 | Stück |  |  |  |  | EG | 2190.9309 | 436.0058
VB-2 | Visueller Befund | VM-22 | Asbestkarton | Elektrotableau |  | Heizraum | EG | Elektrotableau |  |  | 18.12.2024 - 11:40 |  |  |  | Heizraum -EG-Elektro..._VB-2_24-12-18.jpg | Heizraum -EG-Elektro..._VB-2_detail_24-12-18.jpg | 4 | m² |  | Asbest | Asbest: Bestätigt | [10 empty] | EG | 931.3919 | 1626.2399