## Report
Bezeichnung Befund | Art | Verdachtsmoment | Material | Zugehöriges Bauteil | Farbe | Gebäude/Bereich | Stockwerk/Ebene | Raum/Teilbereich | Bemerkung Probe/Befund | Bemerkung Verdachtsmoment | Erfassungszeitpunkt | Probenehmer | Überblick | Detail | Dateiname Überblick | Dateiname Detail | Menge | Einheit | Mischprobe | Verdacht | Einstufung | Angenommene Trefferwahrscheinlichkeit | Einheit | Aussagesicherheit | Einheit | Risikomenge | Einheit | Begründung | Ergebnis Analytik | Bewertung | Aufgabe | Referenzkarte | X-Koordinate | Y-Koordinate
MaP-1 | Einzelprobe | VM-1 | Putz | Wand |  | Estrich | DG | Räucherofen |  |  | 05.5.2025 - 10:46 |  |  |  | Estrich -DG -Räucher..._MaP-1_25-05-05.jpg | Estrich -DG -Räucher..._MaP-1_detail_25-05-05.jpg |  | - |  | Asbest | Asbest: Widerlegt
MaP-2 | Einzelprobe | VM-3 | (elastische) Bodenbeläge | Boden |  | WC / Gang | OG | Boden |  |  | 05.5.2025 - 10:47 |  |  |  | WC - Gang -OG -Boden _MaP-2_25-05-05.jpg | WC - Gang -OG -Boden _MaP-2_detail_25-05-05.jpg | 12 | m² |  | Asbest | Asbest: Bestätigt | 60 | % | 62.86176 | % | 2.673953 | m²
MaP-3 | Einzelprobe | VM-7 | Plattenkleber | Wand |  | WC | OG | Wand |  |  | 05.5.2025 - 11:08 |  |  |  | WC -OG -Wand _MaP-3_25-05-05.jpg | WC -OG -Wand _MaP-3_detail_25-05-05.jpg | 15 | m² |  | Asbest | Asbest: Bestätigt
MaP-4 | Einzelprobe | VM-8 | Putz | Decke / Wand |  | WC | OG | Decke / Wand |  |  | 05.5.2025 - 11:08 |  |  |  | WC -OG -Decke -..._MaP-4_25-05-05.jpg | WC -OG -Decke -..._MaP-4_detail_25-05-05.jpg |  | - |  | Asbest | Asbest: Widerlegt
MaP-5 | Einzelprobe | VM-9 | Putz | Wand |  | Schlafzimmer | OG | Wand |  |  | 05.5.2025 - 11:09 |  |  |  | Schlafzimmer -OG -Wand _MaP-5_25-05-05.jpg | Schlafzimmer -OG -Wand _MaP-5_detail_25-05-05.jpg |  | - |  | Asbest | Asbest: Widerlegt
MaP-6 | Einzelprobe | VM-10 | Putz | Decke |  | Schlafzimmer | OG | Decke |  |  | 05.5.2025 - 11:10 |  |  |  | Schlafzimmer -OG -Decke _MaP-6_25-05-05.jpg | Schlafzimmer -OG -Decke _MaP-6_detail_25-05-05.jpg |  | - |  | Asbest | Asbest: Widerlegt
MaP-7 | Einzelprobe | VM-11 | (elastische) Bodenbeläge | Boden |  | Küche | OG | Boden |  |  | 05.5.2025 - 11:11 |  |  |  | Küche -OG -Boden _MaP-7_25-05-05.jpg | Küche -OG -Boden _MaP-7_detail_25-05-05.jpg |  | - |  | Asbest | Asbest: Widerlegt
MaP-8 | Einzelprobe | VM-12 | (elastische) Bodenbeläge | Wand |  | Küche | OG | Wand |  |  | 05.5.2025 - 11:11 |  |  |  | Küche -OG -Wand _MaP-8_25-05-05.jpg | Küche -OG -Wand _MaP-8_detail_25-05-05.jpg |  | - |  | Asbest | Asbest: Widerlegt
MaP-9 | Einzelprobe | VM-13 | Plattenkleber | Wand |  | Küche | OG | Wand |  |  | 05.5.2025 - 11:12 |  |  |  | Küche -OG -Wand _MaP-9_25-05-05.jpg | Küche -OG -Wand _MaP-9_detail_25-05-05.jpg |  | - |  | Asbest | Asbest: Widerlegt
MaP-10 | Einzelprobe | VM-14 | Plattenkleber | Wand |  | Bad | OG | Wand |  |  | 05.5.2025 - 11:13 |  |  |  | Bad -OG-Wand _MaP-10_25-05-05.jpg | Bad -OG-Wand _MaP-10_detail_25-05-05.jpg |  | - |  | Asbest | Asbest: Widerlegt
MaP-11 | Einzelprobe | VM-15 | Plattenkleber | Boden |  | Bad | OG | Boden |  |  | 05.5.2025 - 11:14 |  |  |  | Bad -OG-Boden _MaP-11_25-05-05.jpg | Bad -OG-Boden _MaP-11_detail_25-05-05.jpg |  | - |  | Asbest | Asbest: Widerlegt
MaP-12 | Einzelprobe | VM-16 | Putz | Wand |  | Treppenhaus / Gang | OG - EG | Wand |  |  | 05.5.2025 - 11:15 |  |  |  | Treppenhaus - Gang -OG - EG -Wand _MaP-12_25-05-05.jpg | Treppenhaus - Gang -OG - EG -Wand _MaP-12_detail_25-05-05.jpg |  | - |  | Asbest | Asbest: Widerlegt
MaP-13 | Einzelprobe | VM-17 | (elastische) Bodenbeläge | Boden |  | Gang / Esszimmer | EG | Boden |  |  | 05.5.2025 - 11:36 |  |  |  | Gang - Esszimmer -EG -Boden _MaP-13_25-05-05.jpg | Gang - Esszimmer -EG -Boden _MaP-13_detail_25-05-05.jpg |  | - |  | Asbest | Asbest: Widerlegt
MaP-14 | Einzelprobe | VM-18 | (elastische) Bodenbeläge | Boden |  | WC | EG | Boden |  |  | 05.5.2025 - 11:37 |  |  |  | WC -EG-Boden _MaP-14_25-05-05.jpg | WC -EG-Boden _MaP-14_detail_25-05-05.jpg |  | - |  | Asbest | Asbest: Widerlegt
MaP-15 | Einzelprobe | VM-19 | (elastische) Bodenbeläge | Wand |  | WC | EG | Wand |  |  | 05.5.2025 - 11:38 |  |  |  | WC -EG-Wand _MaP-15_25-05-05.jpg | WC -EG-Wand _MaP-15_detail_25-05-05.jpg |  | - |  | Asbest | Asbest: Widerlegt
MaP-16 | Einzelprobe | VM-20 | Plattenkleber | Wand |  | Esszimmer | EG | Wand |  | Auch hinter Gipsplatten | 05.5.2025 - 11:39 |  |  |  | Esszimmer -EG -Wand _MaP-16_25-05-05.jpg | Esszimmer -EG -Wand _MaP-16_detail_25-05-05.jpg |  | - |  | Asbest | Asbest: Widerlegt
MaP-17 | Einzelprobe | VM-21 | Faserzement | Decke |  | Esszimmer | EG | Decke |  |  | 05.5.2025 - 11:40 |  |  |  | Esszimmer -EG -Decke _MaP-17_25-05-05.jpg | Esszimmer -EG -Decke _MaP-17_detail_25-05-05.jpg |  | - |  | Asbest | Asbest: Widerlegt
MaP-18 | Einzelprobe | VM-22 | Plattenkleber | Wand |  | Küche | EG | Wand |  |  | 05.5.2025 - 11:41 |  |  |  | Küche -EG -Wand _MaP-18_25-05-05.jpg | Küche -EG -Wand _MaP-18_detail_25-05-05.jpg |  | - |  | Asbest | Asbest: Widerlegt
MaP-19 | Einzelprobe | VM-23 | Plattenkleber | Boden |  | Küche | EG | Boden |  |  | 05.5.2025 - 11:41 |  |  |  | Küche -EG -Boden _MaP-19_25-05-05.jpg | Küche -EG -Boden _MaP-19_detail_25-05-05.jpg |  | - |  | Asbest | Asbest: Widerlegt
MaP-20 | Einzelprobe | VM-24 | Putz | Wand |  | Küche | EG | Wand |  |  | 05.5.2025 - 11:42 |  |  |  | Küche -EG -Wand _MaP-20_25-05-05.jpg | Küche -EG -Wand _MaP-20_detail_25-05-05.jpg |  | - |  | Asbest | Asbest: Widerlegt
MaP-21 | Einzelprobe | VM-25 | Plattenkleber | Boden |  | Bad | EG | Boden |  |  | 05.5.2025 - 11:43 |  |  |  | Bad -EG -Boden _MaP-21_25-05-05.jpg | Bad -EG -Boden _MaP-21_detail_25-05-05.jpg |  | - |  | Asbest | Asbest: Widerlegt
MaP-22 | Einzelprobe | VM-26 | Plattenkleber | Wand |  | Bad | EG | Wand |  |  | 05.5.2025 - 11:43 |  |  |  | Bad -EG -Wand _MaP-22_25-05-05.jpg | Bad -EG -Wand _MaP-22_detail_25-05-05.jpg | 22 | m² |  | Asbest | Asbest: Bestätigt
MaP-23 | Einzelprobe | VM-28 | Putz | Wand |  | Wohnzimmer | EG | Wand |  |  | 05.5.2025 - 11:47 |  |  |  | Wohnzimmer -EG -Wand _MaP-23_25-05-05.jpg | Wohnzimmer -EG -Wand _MaP-23_detail_25-05-05.jpg |  | - |  | Asbest | Asbest: Widerlegt
MaP-24 | Einzelprobe | VM-29 | Putz | Decke |  | Keller | UG | Decke |  |  | 05.5.2025 - 11:52 |  |  |  | Keller -UG -Decke _MaP-24_25-05-05.jpg | Keller -UG -Decke _MaP-24_detail_25-05-05.jpg |  | - |  | Asbest | Asbest: Widerlegt
MaP-25 | Einzelprobe | VM-30 | Faserzement | Wand / Decke |  | Keller / Garage / Scheune | UG / EG | Wand / Decke |  |  | 05.5.2025 - 11:56 |  |  |  | Keller - Garage -...-UG - EG -Wand - ..._MaP-25_25-05-05.jpg | Keller - Garage -...-UG - EG -Wand - ..._MaP-25_detail_25-05-05.jpg | 150 | m² |  | Asbest | Asbest: Bestätigt | 80 | % | 80.92643 | % | 22.88829 | m²
MaP-26 | Einzelprobe | VM-31 | Putz | Wand |  | Garage | EG | Wand / Decke |  |  | 05.5.2025 - 12:09 |  |  |  | Garage -EG -Wand - ..._MaP-26_25-05-05.jpg | Garage -EG -Wand - ..._MaP-26_detail_25-05-05.jpg |  | - |  | Asbest | Asbest: Widerlegt
MaP-27 | Einzelprobe | VM-32 | Faserzement | Wand |  | Fassade | EG - DG | Wand |  |  | 05.5.2025 - 12:12 |  |  |  | Fassade -EG - DG -Wand _MaP-27_25-05-05.jpg | Fassade -EG - DG -Wand _MaP-27_detail_25-05-05.jpg | 50 | m² |  | Asbest | Asbest: Bestätigt | 80 | % | 81.608 | % | 7.3568 | m²
MaP-28 | Einzelprobe | VM-34 | Faserzement | Wand |  | Fassade | DG | Wand |  |  | 05.5.2025 - 12:22 |  |  |  | Fassade -DG -Wand _MaP-28_25-05-05.jpg | Fassade -DG -Wand _MaP-28_detail_25-05-05.jpg | 12 | m² |  | Asbest | Asbest: Bestätigt | 80 | % | 83.29932 | % | 1.603265 | m²
MaP-29 | Einzelprobe | VM-35 | Putz | Wand |  | Fassade | EG - DG | Wand |  |  | 05.5.2025 - 12:25 |  |  |  | Fassade -EG - DG -Wand _MaP-29_25-05-05.jpg | Fassade -EG - DG -Wand _MaP-29_detail_25-05-05.jpg |  | - |  | Asbest | Asbest: Widerlegt
MaP-30 | Einzelprobe | VM-36 | Faserzement | Welleternit |  | Scheune | DG | Dach |  |  | 05.5.2025 - 13:03 |  |  |  | Scheune -DG-Dach _MaP-30_25-05-05.jpg | Scheune -DG-Dach _MaP-30_detail_25-05-05.jpg |  | - |  | Asbest | Asbest: Widerlegt
VB-1 | Visueller Befund | VM-2 | Faserzement | Unterdach |  | Estrich | DG | Unterdach |  |  | 05.5.2025 - 10:47 |  |  |  | Estrich -DG -Unterdach _VB-1_25-05-05.jpg | Estrich -DG -Unterdach _VB-1_detail_25-05-05.jpg |  | - |  | Asbest | Asbest: Widerlegt
VB-2 | Visueller Befund | VM-4 | Fensterkitt | Fensterflügel |  | Estrich | DG | Fensterkitt |  |  | 05.5.2025 - 10:48 |  |  |  | Estrich -DG -Fenster..._VB-2_25-05-05.jpg | Estrich -DG -Fenster..._VB-2_detail_25-05-05.jpg |  | - |  | Asbest | Asbest: Ungeklärt
VB-3 | Visueller Befund | VM-5 | Schlacke | boden |  | Estrich | DG | Schlacke |  |  | 05.5.2025 - 10:49 |  |  |  | Estrich -DG -Schlacke _VB-3_25-05-05.jpg | Estrich -DG -Schlacke _VB-3_detail_25-05-05.jpg |  | - |  | Asbest | Asbest: Widerlegt
VB-4 | Visueller Befund | VM-6 | Faserzement | Abflussrohr |  | Estrich | DG - UG | Abflussrohr |  |  | 05.5.2025 - 10:50 |  |  |  | Estrich -DG - UG -Abfluss..._VB-4_25-05-05.jpg | Estrich -DG - UG -Abfluss..._VB-4_detail_25-05-05.jpg |  | - |  | Asbest | Asbest: Widerlegt
VB-5 | Visueller Befund | VM-27 | Faserzement | Decke |  | Bad | EG | Decke |  |  | 05.5.2025 - 11:45 |  |  |  | Bad -EG -Decke _VB-5_25-05-05.jpg | Bad -EG -Decke _VB-5_detail_25-05-05.jpg |  | - |  | Asbest | Asbest: Ungeklärt
VB-6 | Visueller Befund | VM-33 | Faserzement | Unterdach |  | Scheune | DG | Unterdach |  |  | 05.5.2025 - 12:13 |  |  |  | Scheune -DG-Unterdach _VB-6_25-05-05.jpg | Scheune -DG-Unterdach _VB-6_detail_25-05-05.jpg |  | - |  | Asbest | Asbest: Widerlegt