## Report
Bezeichnung Befund | Art | Verdachtsmoment | Material | Zugehöriges Bauteil | Farbe | Gebäude/Bereich | Stockwerk/Ebene | Raum/Teilbereich | Bemerkung Probe/Befund | Bemerkung Verdachtsmoment | Erfassungszeitpunkt | Probenehmer | Überblick | Detail | Dateiname Überblick | Dateiname Detail | Menge | Einheit | Mischprobe | Verdacht | Einstufung | Angenommene Trefferwahrscheinlichkeit | Einheit | Aussagesicherheit | Einheit | Risikomenge | Einheit | Begründung | Ergebnis Analytik | Bewertung | Aufgabe | Referenzkarte | X-Koordinate | Y-Koordinate
MaP-1 | Einzelprobe | VM-1 | Plattenkleber | Wand |  | Küche | EG | Wand |  |  | 01.5.2025 - 17:00 |  |  |  | Küche -EG -Wand _MaP-1_25-05-01.jpg | Küche -EG -Wand _MaP-1_detail_25-05-01.jpg |  | - |  | Asbest | Asbest: Widerlegt | [10 empty] | EG | 1469.8911 | 732.1494
MaP-2 | Einzelprobe | VM-2 | Putz | Wand |  | Küche | EG | Wand |  |  | 01.5.2025 - 17:01 |  |  |  | Küche -EG -Wand _MaP-2_25-05-01.jpg | Küche -EG -Wand _MaP-2_detail_25-05-01.jpg |  | - |  | Asbest | Asbest: Widerlegt | [10 empty] | EG | 1326.3415 | 838.8889
MaP-3 | Einzelprobe | VM-3 | Putz | Decke |  | Küche | EG | Decke |  |  | 01.5.2025 - 17:01 |  |  |  | Küche -EG -Decke _MaP-3_25-05-01.jpg | Küche -EG -Decke _MaP-3_detail_25-05-01.jpg |  | - |  | Asbest | Asbest: Widerlegt | [10 empty] | EG | 1387.3489 | 716.7439
MaP-4 | Einzelprobe | VM-5 | Plattenkleber | Boden |  | Küche | EG | Boden |  |  | 01.5.2025 - 17:21 |  |  |  | Küche -EG -Boden _MaP-4_25-05-01.jpg | Küche -EG -Boden _MaP-4_detail_25-05-01.jpg |  | - |  | Asbest | Asbest: Widerlegt | [10 empty] | EG | 1389.0613 | 794.1907
MaP-5 | Einzelprobe | VM-6 | Plattenkleber | Boden |  | Gang | EG | Boden |  |  | 01.5.2025 - 17:21 |  |  |  | Gang -EG -Boden _MaP-5_25-05-01.jpg | Gang -EG -Boden _MaP-5_detail_25-05-01.jpg |  | - |  | Asbest | Asbest: Widerlegt | [10 empty] | EG | 1217.6799 | 710.416
MaP-6 | Einzelprobe | VM-7 | Putz | Wand |  | Gang | EG | Wand |  |  | 01.5.2025 - 17:22 |  |  |  | Gang -EG -Wand _MaP-6_25-05-01.jpg | Gang -EG -Wand _MaP-6_detail_25-05-01.jpg |  | - |  | Asbest | Asbest: Widerlegt | [10 empty] | EG | 1320.1067 | 820.5887
MaP-7 | Einzelprobe | VM-8 | Plattenkleber | Wand |  | WC | EG | Wand |  |  | 01.5.2025 - 17:22 |  |  |  | WC -EG -Wand _MaP-7_25-05-01.jpg | WC -EG -Wand _MaP-7_detail_25-05-01.jpg | 6 | m² |  | Asbest | Asbest: Bestätigt | [10 empty] | EG | 958.5822 | 776.6174
MaP-8 | Einzelprobe | VM-9 | Putz | Wand |  | WC | EG | Wand |  |  | 01.5.2025 - 17:23 |  |  |  | WC -EG -Wand _MaP-8_25-05-01.jpg | WC -EG -Wand _MaP-8_detail_25-05-01.jpg |  | - |  | Asbest | Asbest: Widerlegt | [10 empty] | EG | 1183.0331 | 844.3402
MaP-9 | Einzelprobe | VM-10 | Putz | Decke |  | WC | EG | Decke |  |  | 01.5.2025 - 17:24 |  |  |  | WC -EG -Decke _MaP-9_25-05-01.jpg | WC -EG -Decke _MaP-9_detail_25-05-01.jpg |  | - |  | Asbest | Asbest: Widerlegt | [10 empty] | EG | 1148.1565 | 841.1009
MaP-10 | Einzelprobe | VM-11 | Putz | Wand |  | Wohnzimmer | EG | Wand |  |  | 01.5.2025 - 17:26 |  |  |  | Wohnzimmer -EG -Wand _MaP-10_25-05-01.jpg | Wohnzimmer -EG -Wand _MaP-10_detail_25-05-01.jpg |  | - |  | Asbest | Asbest: Widerlegt | [10 empty] | EG | 1468.3012 | 410.8528
MaP-11 | Einzelprobe | VM-12 | (elastische) Bodenbeläge | Boden |  | Alle Schlafzimmer | EG | Boden |  |  | 01.5.2025 - 17:27 |  |  |  | Alle Schlafzimmer -EG -Boden _MaP-11_25-05-01.jpg | Alle Schlafzimmer -EG -Boden _MaP-11_detail_25-05-01.jpg |  | - |  | Asbest | Asbest: Widerlegt | [10 empty] | EG | 870.7058 | 609.8829
MaP-12 | Einzelprobe | VM-13 | Putz | Wand |  | Schlafzimmer | EG | Wand |  |  | 01.5.2025 - 17:27 |  |  |  | Schlafzimmer -EG -Wand _MaP-12_25-05-01.jpg | Schlafzimmer -EG -Wand _MaP-12_detail_25-05-01.jpg |  | - |  | Asbest | Asbest: Widerlegt | [10 empty] | EG | 1237.6248 | 499.733
MaP-13 | Einzelprobe | VM-14 | Plattenkleber | Wand |  | Bad | EG | Wand |  |  | 01.5.2025 - 17:28 |  |  |  | Bad -EG -Wand _MaP-13_25-05-01.jpg | Bad -EG -Wand _MaP-13_detail_25-05-01.jpg |  | - |  | Asbest | Asbest: Widerlegt | [10 empty] | EG | 1080.0582 | 761.3189
MaP-14 | Einzelprobe | VM-15 | Plattenkleber | Boden |  | Bad | EG | Boden |  |  | 01.5.2025 - 17:29 |  |  |  | Bad -EG -Boden _MaP-14_25-05-01.jpg | Bad -EG -Boden _MaP-14_detail_25-05-01.jpg |  | - |  | Asbest | Asbest: Widerlegt | [10 empty] | EG | 1037.3975 | 816.5128
MaP-15 | Einzelprobe | VM-16 | Putz | Decke |  | Bad | EG | Decke |  |  | 01.5.2025 - 17:29 |  |  |  | Bad -EG -Decke _MaP-15_25-05-01.jpg | Bad -EG -Decke _MaP-15_detail_25-05-01.jpg |  | - |  | Asbest | Asbest: Widerlegt | [10 empty] | EG | 1031.5959 | 821.1305
MaP-16 | Einzelprobe | VM-17 | Plattenkleber | Boden |  | Terrasse | EG | Boden |  |  | 01.5.2025 - 17:33 |  |  |  | Terrasse -EG -Boden _MaP-16_25-05-01.jpg | Terrasse -EG -Boden _MaP-16_detail_25-05-01.jpg | 8 | m² |  | Asbest | Asbest: Bestätigt | [10 empty] | EG | 1146.1905 | 309.7828
MaP-17 | Einzelprobe | VM-18 | Putz | Wand |  | Treppenhaus | EG - UG | Wand |  |  | 01.5.2025 - 17:36 |  |  |  | Treppenhaus -EG - UG -Wand _MaP-17_25-05-01.jpg | Treppenhaus -EG - UG -Wand _MaP-17_detail_25-05-01.jpg | 9 | m² |  | Asbest | Asbest: Bestätigt | 80 | % | 83.81568 | % | 1.165271 | m² |  |  |  |  | UG | 1105.7389 | 651.489
MaP-18 | Einzelprobe | VM-20 | Putz | Wand |  | Keller | UG | Wand |  |  | 01.5.2025 - 17:38 |  |  |  | Keller -UG -Wand _MaP-18_25-05-01.jpg | Keller -UG -Wand _MaP-18_detail_25-05-01.jpg | 28 | m² |  | Asbest | Asbest: Bestätigt | 80 | % | 82.15238 | % | 3.997868 | m² |  |  |  |  | UG | 1480.856 | 217.5325
MaP-19 | Einzelprobe | VM-23 | Putz | Wand |  | Fassade | EG -UG | Wand |  |  | 01.5.2025 - 17:45 |  |  |  | Fassade -EG -UG -Wand _MaP-19_25-05-01.jpg | Fassade -EG -UG -Wand _MaP-19_detail_25-05-01.jpg | 85 | m² |  | Asbest | Asbest: Bestätigt | 80 | % | 81.23185 | % | 12.76234 | m² |  |  |  |  | EG | 1489.4291 | 306.3273
VB-1 | Visueller Befund | VM-4 | Faserzement | Unterdach | [6 empty] | 01.5.2025 - 17:12 |  |  |  | VB-1_25-05-01.jpg | VB-1_detail_25-05-01.jpg |  | - |  | Asbest | Asbest: Widerlegt
VB-2 | Visueller Befund | VM-19 | Faserzement | Elektrotableau |  | Waschküche | UG | Wand |  |  | 01.5.2025 - 17:37 |  |  |  | Waschküche -UG -Wand _VB-2_25-05-01.jpg | Waschküche -UG -Wand _VB-2_detail_25-05-01.jpg |  | - |  | Asbest | Asbest: Bestätigt | [10 empty] | UG | 966.4602 | 634.6124
VB-3 | Visueller Befund | VM-21 | Flachdichtung | Wand |  | Heizraum | UG | Heizung |  |  | 01.5.2025 - 17:38 |  |  |  | Heizraum -UG -Heizung _VB-3_25-05-01.jpg | Heizraum -UG -Heizung _VB-3_detail_25-05-01.jpg | 5 | Stück |  | Asbest | Asbest: Ungeklärt | 20 | % | 0 | % | 1 | Stück |  |  |  |  | UG | 1418.6682 | 680.8908
VB-4 | Visueller Befund | VM-22 | Flachdichtung | Öltank |  | Tankraum | UG | Wand |  |  | 01.5.2025 - 17:38 |  |  |  | Tankraum -UG -Wand _VB-4_25-05-01.jpg | Tankraum -UG -Wand _VB-4_detail_25-05-01.jpg | 2 | Stück |  | Asbest | Asbest: Ungeklärt | 20 | % | 0 | % | 0.4 | Stück |  |  |  |  | UG | 1399.7799 | 793.8981