## Report
Bezeichnung Befund | Art | Verdachtsmoment | Material | Zugehöriges Bauteil | Farbe | Gebäude/Bereich | Stockwerk/Ebene | Raum/Teilbereich | Bemerkung Probe/Befund | Bemerkung Verdachtsmoment | Erfassungszeitpunkt | Probenehmer | Überblick | Detail | Dateiname Überblick | Dateiname Detail | Menge | Einheit | Mischprobe | Verdacht | Einstufung | Angenommene Trefferwahrscheinlichkeit | Einheit | Aussagesicherheit | Einheit | Risikomenge | Einheit | Begründung | Ergebnis Analytik | Bewertung | Aufgabe | Referenzkarte | X-Koordinate | Y-Koordinate
MaP-1 | Einzelprobe | VM-2 | (elastische) Bodenbeläge | Boden |  | Schlafzimmer / Gang | OG | Boden |  |  | 18.3.2025 - 09:55 |  |  |  | Schlafzimmer - Gang -OG -Boden _MaP-1_25-03-18.jpg | Schlafzimmer - Gang -OG -Boden _MaP-1_detail_25-03-18.jpg |  | - |  | Asbest | Asbest: Widerlegt | [10 empty] | OG | 1090.1455 | 2593.719
MaP-2 | Einzelprobe | VM-4 | Putz | Wand |  | Gang | OG / EG / UG | Wand |  |  | 18.3.2025 - 10:24 |  |  |  | Gang -OG - EG...-Wand _MaP-2_25-03-18.jpg | Gang -OG - EG...-Wand _MaP-2_detail_25-03-18.jpg |  | - |  | Asbest | Asbest: Widerlegt | [10 empty] | EG | 1086.4262 | 2414.7852
MaP-3 | Einzelprobe | VM-5 | Putz | Wand |  | Schlafzimmer | OG |  |  |  | 18.3.2025 - 10:25 |  |  |  | Schlafzimmer -OG -_MaP-3_25-03-18.jpg | Schlafzimmer -OG -_MaP-3_detail_25-03-18.jpg |  | - |  | Asbest | Asbest: Widerlegt | [10 empty] | OG | 1048.2782 | 1300.5014
MaP-4 | Einzelprobe | VM-6 | (elastische) Bodenbeläge | Boden |  | Schlafzimmer | OG | Boden |  |  | 18.3.2025 - 10:27 |  |  |  | Schlafzimmer -OG -Boden _MaP-4_25-03-18.jpg | Schlafzimmer -OG -Boden _MaP-4_detail_25-03-18.jpg |  | - |  | Asbest | Asbest: Widerlegt | [10 empty] | OG | 1084.3108 | 2814.1482
MaP-5 | Einzelprobe | VM-7 | Plattenkleber | Boden |  | Bad | OG | Boden |  |  | 18.3.2025 - 10:27 |  |  |  | Bad -OG -Boden _MaP-5_25-03-18.jpg | Bad -OG -Boden _MaP-5_detail_25-03-18.jpg |  | - |  | Asbest | Asbest: Widerlegt | [10 empty] | OG | 2091.5344 | 1957.4524
MaP-6 | Einzelprobe | VM-8 | Plattenkleber | Wand |  | Bad | OG | Wand |  |  | 18.3.2025 - 10:28 |  |  |  | Bad -OG -Wand _MaP-6_25-03-18.jpg | Bad -OG -Wand _MaP-6_detail_25-03-18.jpg |  | - |  | Asbest | Asbest: Widerlegt | [10 empty] | OG | 1920.1222 | 2199.3799
MaP-7 | Einzelprobe | VM-1 |  |  |  | Waschen / Trocknen | EG | Boden | Lose verlegt |  | 18.3.2025 - 10:42 |  |  |  | Waschen - Trocknen -EG -Boden _MaP-7_25-03-18.jpg | Waschen - Trocknen -EG -Boden _MaP-7_detail_25-03-18.jpg | 11 | m² |  | Asbest | Asbest: Widerlegt | [10 empty] | EG | 2077.1635 | 3015.3868
MaP-8 | Einzelprobe | VM-9 | Putz | Wand |  | Garage | EG | Wand |  |  | 18.3.2025 - 10:44 |  |  |  | Garage -EG -Wand _MaP-8_25-03-18.jpg | Garage -EG -Wand _MaP-8_detail_25-03-18.jpg | 24 | m² |  | Asbest | Asbest: Bestätigt | 80 | % | 82.32607 | % | 3.393395 | m² |  |  |  |  | EG | 1059.7434 | 3702.6998
MaP-9 | Einzelprobe | VM-10 | Plattenkleber | Wand |  | Waschen / Trocknen | EG | Wand |  |  | 18.3.2025 - 10:45 |  |  |  | Waschen - Trocknen -EG -Wand _MaP-9_25-03-18.jpg | Waschen - Trocknen -EG -Wand _MaP-9_detail_25-03-18.jpg |  | - |  | Asbest | Asbest: Widerlegt | [10 empty] | EG | 2138.468 | 2424.4395
MaP-10 | Einzelprobe | VM-11 | Plattenkleber | Wand |  | WC | EG | Wand |  |  | 18.3.2025 - 11:03 |  |  |  | WC -EG -Wand _MaP-10_25-03-18.jpg | WC -EG -Wand _MaP-10_detail_25-03-18.jpg |  | - |  | Asbest | Asbest: Widerlegt | [10 empty] | EG | 2145.313 | 2384.3621
MaP-11 | Einzelprobe | VM-12 | Plattenkleber | Boden |  | WC | EG | Boden |  |  | 18.3.2025 - 11:04 |  |  |  | WC -EG -Boden _MaP-11_25-03-18.jpg | WC -EG -Boden _MaP-11_detail_25-03-18.jpg |  | - |  | Asbest | Asbest: Widerlegt | [10 empty] | EG | 2090.2828 | 2214.9694
MaP-12 | Einzelprobe | VM-13 | Putz | Wand |  | WC | EG | Wand |  |  | 18.3.2025 - 11:04 |  |  |  | WC -EG -Wand _MaP-12_25-03-18.jpg | WC -EG -Wand _MaP-12_detail_25-03-18.jpg | 8 | m² |  | Asbest | Asbest: Bestätigt | 80 | % | 84.05 | % | 1.0208 | m² |  |  |  |  | EG | 2173.7943 | 2138.9277
MaP-13 | Einzelprobe | VM-14 | Putz | Decke |  | WC | EG | Decke |  |  | 18.3.2025 - 11:05 |  |  |  | WC -EG -Decke _MaP-13_25-03-18.jpg | WC -EG -Decke _MaP-13_detail_25-03-18.jpg |  | - |  | Asbest | Asbest: Widerlegt | [10 empty] | EG | 2118.6647 | 2222.8807
MaP-14 | Einzelprobe | VM-15 | (elastische) Bodenbeläge | Boden |  | Küche | EG | Boden |  |  | 18.3.2025 - 11:05 |  |  |  | Küche -EG -Boden _MaP-14_25-03-18.jpg | Küche -EG -Boden _MaP-14_detail_25-03-18.jpg |  | - |  | Asbest | Asbest: Widerlegt | [10 empty] | EG | 1919.3537 | 1602.0576
MaP-15 | Einzelprobe | VM-16 | Putz | Decke |  | Küche | EG | Decke |  |  | 18.3.2025 - 11:06 |  |  |  | Küche -EG -Decke _MaP-15_25-03-18.jpg | Küche -EG -Decke _MaP-15_detail_25-03-18.jpg |  | - |  | Asbest | Asbest: Widerlegt | [10 empty] | EG | 1896.4087 | 1551.276
MaP-16 | Einzelprobe | VM-17 | Plattenkleber | Wand |  | Küche | EG | Wand |  |  | 18.3.2025 - 11:07 |  |  |  | Küche -EG -Wand _MaP-16_25-03-18.jpg | Küche -EG -Wand _MaP-16_detail_25-03-18.jpg |  | - |  | Asbest | Asbest: Widerlegt | [10 empty] | EG | 2179.3342 | 1299.5381
MaP-17 | Einzelprobe | VM-18 | Putz | Ich Wand |  | Küche / Wohnzimmer | EG | Wand |  |  | 18.3.2025 - 11:09 |  |  |  | Küche - Wohnzimmer -EG -Wand _MaP-17_25-03-18.jpg | Küche - Wohnzimmer -EG -Wand _MaP-17_detail_25-03-18.jpg |  | - |  | Asbest | Asbest: Nicht eingestuft
MaP-18 | Einzelprobe | VM-21 | Anschlagkitt | Fensterrahmen |  | Keller | UG | Anschlagkitt |  |  | 18.3.2025 - 11:16 |  |  |  | Keller -UG-Anschla..._MaP-18_25-03-18.jpg | Keller -UG-Anschla..._MaP-18_detail_25-03-18.jpg | 5 | Stück |  | Asbest | Asbest: Bestätigt | [10 empty] | UG | 1333.1501 | 3615.9927
MaP-19 | Einzelprobe | VM-22 | Faserzement | Wand |  | Fassade / Dach | EG/ OG / Estrich | Wand / Dach |  |  | 18.3.2025 - 11:20 |  |  |  | Fassade - Dach -EG- OG ...-Wand - ..._MaP-19_25-03-18.jpg | Fassade - Dach -EG- OG ...-Wand - ..._MaP-19_detail_25-03-18.jpg | 180 | m² |  | Asbest | Asbest: Bestätigt | 80 | % | 80.8455 | % | 27.58249 | m² |  |  |  |  | Estrich | 2143.7224 | 2994.4757
MaP-20 | Einzelprobe | VM-23 | Putz | Wand |  | Fassade | EG/ OG / Estrich | Wand |  |  | 18.3.2025 - 11:22 |  |  |  | Fassade -EG- OG ...-Wand _MaP-20_25-03-18.jpg | Fassade -EG- OG ...-Wand _MaP-20_detail_25-03-18.jpg |  | - |  | Asbest | Asbest: Nicht eingestuft
MaP-21 | Einzelprobe | VM-24 | Anschlagkitt | Fensterrahmen |  | Ganzes Haus | EG - DG | Anschlagkitt |  |  | 20.5.2025 - 12:18 |  |  |  | Ganzes Haus -EG - DG -Anschla..._MaP-21_25-05-20.jpg | Ganzes Haus -EG - DG -Anschla..._MaP-21_detail_25-05-20.jpg |  | - |  | Asbest | Asbest: Nicht eingestuft
VB-1 | Visueller Befund | VM-3 | Behandeltes Holz | Dachstuhl |  | Estrich | DG | Decke |  |  | 18.3.2025 - 09:55 |  |  |  | Estrich -DG -Decke _VB-1_25-03-18.jpg | Estrich -DG -Decke _VB-1_detail_25-03-18.jpg |  | - |  | Holzschutzmittel | Holzschutzmittel: Ungeklärt
VB-2 | Visueller Befund | VM-19 | Faserzement | Elektrotableau |  | Keller | UG | Wand |  |  | 18.3.2025 - 11:12 |  |  |  | Keller -UG-Wand _VB-2_25-03-18.jpg | Keller -UG-Wand _VB-2_detail_25-03-18.jpg |  | - |  | Asbest | Asbest: Ungeklärt | [10 empty] | UG
VB-3 | Visueller Befund | VM-20 | Flachdichtung / Asbestschnüre | Heizung |  | Heizung | UG | Heizung |  |  | 18.3.2025 - 11:14 |  |  |  | Heizung -UG-Heizung _VB-3_25-03-18.jpg | Heizung -UG-Heizung _VB-3_detail_25-03-18.jpg |  | - |  | Asbest | Asbest: Ungeklärt