## Report
Bezeichnung Befund | Art | Verdachtsmoment | Material | Zugehöriges Bauteil | Farbe | Gebäude/Bereich | Stockwerk/Ebene | Raum/Teilbereich | Bemerkung Probe/Befund | Bemerkung Verdachtsmoment | Erfassungszeitpunkt | Probenehmer | Überblick | Detail | Dateiname Überblick | Dateiname Detail | Menge | Einheit | Mischprobe | Verdacht | Einstufung | Angenommene Trefferwahrscheinlichkeit | Einheit | Aussagesicherheit | Einheit | Risikomenge | Einheit | Begründung | Ergebnis Analytik | Bewertung | Aufgabe | Referenzkarte | X-Koordinate | Y-Koordinate
MaP-1 | Einzelprobe | VM-1 | Plattenkleber | Boden |  | Küche WHG rechts | OG | Boden |  |  | 01.5.2025 - 11:39 |  |  |  | Küche WHG rechts -OG -Boden _MaP-1_25-05-01.jpg | Küche WHG rechts -OG -Boden _MaP-1_detail_25-05-01.jpg |  | - |  | Asbest | Asbest: Widerlegt
MaP-2 | Einzelprobe | VM-2 | Plattenkleber | Wand |  | Küche WHG rechts | OG | Wand |  |  | 01.5.2025 - 11:40 |  |  |  | Küche WHG rechts -OG -Wand _MaP-2_25-05-01.jpg | Küche WHG rechts -OG -Wand _MaP-2_detail_25-05-01.jpg |  | - |  | Asbest | Asbest: Widerlegt
MaP-3 | Einzelprobe | VM-3 | Putz | Wand |  | Küche WHG rechts | OG | Wand |  |  | 01.5.2025 - 11:40 |  |  |  | Küche WHG rechts -OG -Wand _MaP-3_25-05-01.jpg | Küche WHG rechts -OG -Wand _MaP-3_detail_25-05-01.jpg |  | - |  | Asbest | Asbest: Widerlegt
MaP-4 | Einzelprobe | VM-4 | Putz | Decke |  | Küche / Gang / Wohnzimmer WHG rechts | OG | Decke |  |  | 01.5.2025 - 11:41 |  |  |  | Küche - Gang - Wo...-OG -Decke _MaP-4_25-05-01.jpg | Küche - Gang - Wo...-OG -Decke _MaP-4_detail_25-05-01.jpg |  | - |  | Asbest | Asbest: Widerlegt
MaP-5 | Einzelprobe | VM-5 | Putz | Wand |  | Wohnzimmer WHG rechts | OG | Wand |  |  | 01.5.2025 - 11:42 |  |  |  | Wohnzimmer WHG re...-OG-Wand _MaP-5_25-05-01.jpg | Wohnzimmer WHG re...-OG-Wand _MaP-5_detail_25-05-01.jpg |  | - |  | Asbest | Asbest: Widerlegt
MaP-6 | Einzelprobe | VM-6 | Plattenkleber | Boden |  | Balkon WHG rechts + mitte | OG +1.OG | Boden |  |  | 01.5.2025 - 11:43 |  |  |  | Balkon WHG rechts...-OG +1.OG -Boden _MaP-6_25-05-01.jpg | Balkon WHG rechts...-OG +1.OG -Boden _MaP-6_detail_25-05-01.jpg |  | - |  | Asbest | Asbest: Widerlegt
MaP-7 | Einzelprobe | VM-7 | Plattenkleber | Wand |  | Bad WHG rechts | OG | Wand |  |  | 01.5.2025 - 11:44 |  |  |  | Bad WHG rechts -OG-Wand _MaP-7_25-05-01.jpg | Bad WHG rechts -OG-Wand _MaP-7_detail_25-05-01.jpg |  | - |  | Asbest | Asbest: Widerlegt
MaP-8 | Einzelprobe | VM-8 | Putz | Wand |  | Bad WHG rechts | OG | Wand |  |  | 01.5.2025 - 11:45 |  |  |  | Bad WHG rechts -OG-Wand _MaP-8_25-05-01.jpg | Bad WHG rechts -OG-Wand _MaP-8_detail_25-05-01.jpg |  | - |  | Asbest | Asbest: Widerlegt
MaP-9 | Einzelprobe | VM-9 | Putz | Decke |  | Bad WHG rechts | OG | Decke |  |  | 01.5.2025 - 11:46 |  |  |  | Bad WHG rechts -OG-Decke _MaP-9_25-05-01.jpg | Bad WHG rechts -OG-Decke _MaP-9_detail_25-05-01.jpg |  | - |  | Asbest | Asbest: Widerlegt
MaP-10 | Einzelprobe | VM-10 | Putz | Wand |  | Schlafzimmer WHG rechts | OG | Wand |  |  | 01.5.2025 - 11:46 |  |  |  | Schlafzimmer WHG ...-OG -Wand _MaP-10_25-05-01.jpg | Schlafzimmer WHG ...-OG -Wand _MaP-10_detail_25-05-01.jpg |  | - |  | Asbest | Asbest: Widerlegt
MaP-11 | Einzelprobe | VM-11 | Putz | Decke |  | Schlafzimmer WHG rechts | OG | Decke |  |  | 01.5.2025 - 11:47 |  |  |  | Schlafzimmer WHG ...-OG -Decke _MaP-11_25-05-01.jpg | Schlafzimmer WHG ...-OG -Decke _MaP-11_detail_25-05-01.jpg |  | - |  | Asbest | Asbest: Widerlegt
MaP-12 | Einzelprobe | VM-12 | Plattenkleber | Boden |  | Treppenhaus | OG - EG | Boden |  |  | 01.5.2025 - 11:50 |  |  |  | Treppenhaus -OG - EG -Boden _MaP-12_25-05-01.jpg | Treppenhaus -OG - EG -Boden _MaP-12_detail_25-05-01.jpg |  | - |  | Asbest | Asbest: Widerlegt
MaP-13 | Einzelprobe | VM-13 | Plattenkleber | Boden |  | Küche WHG links | EG | Boden |  |  | 01.5.2025 - 12:44 |  |  |  | Küche WHG links -EG -Boden _MaP-13_25-05-01.jpg | Küche WHG links -EG -Boden _MaP-13_detail_25-05-01.jpg | 5 | m² |  | Asbest | Asbest: Bestätigt
MaP-14 | Einzelprobe | VM-14 | (elastische) Bodenbeläge | Boden |  | Esszimmer / Gang WHG links | EG | Boden |  |  | 01.5.2025 - 12:45 |  |  |  | Esszimmer - Gang ...-EG -Boden _MaP-14_25-05-01.jpg | Esszimmer - Gang ...-EG -Boden _MaP-14_detail_25-05-01.jpg |  | - |  | Asbest | Asbest: Widerlegt
MaP-15 | Einzelprobe | VM-15 | (elastische) Wandbeläge | Wand |  | Esszimmer / Gang WHG links | EG | Wand |  |  | 01.5.2025 - 12:46 |  |  |  | Esszimmer - Gang ...-EG -Wand _MaP-15_25-05-01.jpg | Esszimmer - Gang ...-EG -Wand _MaP-15_detail_25-05-01.jpg | 13 | m² |  | Asbest | Asbest: Bestätigt
MaP-16 | Einzelprobe | VM-16 | Putz | Wand |  | Küche / Esszimmer / Gang WHG links | EG | Wand |  |  | 01.5.2025 - 12:47 |  |  |  | Küche - Esszimmer...-EG -Wand _MaP-16_25-05-01.jpg | Küche - Esszimmer...-EG -Wand _MaP-16_detail_25-05-01.jpg | 8 | m² |  | Asbest | Asbest: Bestätigt | 80 | % | 84.05 | % | 1.0208 | m²
MaP-17 | Einzelprobe | VM-17 | Putz | Decke |  | Küche / Esszimmer / Gang WHG links | EG | Decke |  |  | 01.5.2025 - 12:48 |  |  |  | Küche - Esszimmer...-EG -Decke _MaP-17_25-05-01.jpg | Küche - Esszimmer...-EG -Decke _MaP-17_detail_25-05-01.jpg |  | - |  | Asbest | Asbest: Widerlegt
MaP-18 | Einzelprobe | VM-18 | Putz | Decke |  | Bad WHG links | EG | Decke |  |  | 01.5.2025 - 12:49 |  |  |  | Bad WHG links -EG -Decke _MaP-18_25-05-01.jpg | Bad WHG links -EG -Decke _MaP-18_detail_25-05-01.jpg |  | - |  | Asbest | Asbest: Widerlegt
MaP-19 | Einzelprobe | VM-19 | Putz | Decke |  | Wohnzimner WHG links | EG | Wand |  |  | 01.5.2025 - 12:50 |  |  |  | Wohnzimner WHG li...-EG -Wand _MaP-19_25-05-01.jpg | Wohnzimner WHG li...-EG -Wand _MaP-19_detail_25-05-01.jpg |  | - |  | Asbest | Asbest: Widerlegt
MaP-20 | Einzelprobe | VM-20 | Putz | Wand |  | Schlafzimner WHG links | EG | Wand |  |  | 01.5.2025 - 12:50 |  |  |  | Schlafzimner WHG ...-EG -Wand _MaP-20_25-05-01.jpg | Schlafzimner WHG ...-EG -Wand _MaP-20_detail_25-05-01.jpg |  | - |  | Asbest | Asbest: Widerlegt
MaP-21 | Einzelprobe | VM-21 | Plattenkleber | Boden |  | Küche WHG Mitte | OG | Boden |  |  | 01.5.2025 - 12:52 |  |  |  | Küche WHG Mitte -OG -Boden _MaP-21_25-05-01.jpg | Küche WHG Mitte -OG -Boden _MaP-21_detail_25-05-01.jpg |  | - |  | Asbest | Asbest: Widerlegt
MaP-22 | Einzelprobe | VM-23 | Plattenkleber | Wand |  | Küche WHG Mitte | OG | Wand |  |  | 01.5.2025 - 13:12 |  |  |  | Küche WHG Mitte -OG -Wand _MaP-22_25-05-01.jpg | Küche WHG Mitte -OG -Wand _MaP-22_detail_25-05-01.jpg |  | - |  | Asbest | Asbest: Widerlegt
MaP-23 | Einzelprobe | VM-24 | Putz | Wand |  | Wohnzimner / Gang WHG Mitte | OG | Wand |  |  | 01.5.2025 - 13:14 |  |  |  | Wohnzimner - Gang...-OG -Wand _MaP-23_25-05-01.jpg | Wohnzimner - Gang...-OG -Wand _MaP-23_detail_25-05-01.jpg |  | - |  | Asbest | Asbest: Widerlegt
MaP-24 | Einzelprobe | VM-25 | Putz | Decke |  | Wohnzimner / Gang WHG Mitte | OG | Decke |  |  | 01.5.2025 - 13:15 |  |  |  | Wohnzimner - Gang...-OG -Decke _MaP-24_25-05-01.jpg | Wohnzimner - Gang...-OG -Decke _MaP-24_detail_25-05-01.jpg |  | - |  | Asbest | Asbest: Widerlegt
MaP-25 | Einzelprobe | VM-26 | Plattenkleber | Wand |  | Bad WHG Mitte | OG | Wand |  |  | 01.5.2025 - 13:15 |  |  |  | Bad WHG Mitte -OG -Wand _MaP-25_25-05-01.jpg | Bad WHG Mitte -OG -Wand _MaP-25_detail_25-05-01.jpg |  | - |  | Asbest | Asbest: Widerlegt
MaP-26 | Einzelprobe | VM-27 | Putz | Wand |  | Bad WHG Mitte | OG | Wand |  |  | 01.5.2025 - 13:16 |  |  |  | Bad WHG Mitte -OG -Wand _MaP-26_25-05-01.jpg | Bad WHG Mitte -OG -Wand _MaP-26_detail_25-05-01.jpg |  | - |  | Asbest | Asbest: Widerlegt
MaP-27 | Einzelprobe | VM-28 | Putz | Decke |  | Bad WHG Mitte | OG | Decke |  |  | 01.5.2025 - 13:16 |  |  |  | Bad WHG Mitte -OG -Decke _MaP-27_25-05-01.jpg | Bad WHG Mitte -OG -Decke _MaP-27_detail_25-05-01.jpg |  | - |  | Asbest | Asbest: Widerlegt
MaP-28 | Einzelprobe | VM-29 | Plattenkleber | Boden |  | Bad WHG Mitte | OG | Boden |  |  | 01.5.2025 - 13:17 |  |  |  | Bad WHG Mitte -OG -Boden _MaP-28_25-05-01.jpg | Bad WHG Mitte -OG -Boden _MaP-28_detail_25-05-01.jpg |  | - |  | Asbest | Asbest: Widerlegt
MaP-29 | Einzelprobe | VM-30 | Putz | Wand |  | Schlafzimmer WHG Mitte | OG | Wand |  |  | 01.5.2025 - 13:18 |  |  |  | Schlafzimmer WHG ...-OG -Wand _MaP-29_25-05-01.jpg | Schlafzimmer WHG ...-OG -Wand _MaP-29_detail_25-05-01.jpg |  | - |  | Asbest | Asbest: Widerlegt
MaP-30 | Einzelprobe | VM-31 | Putz | Decke |  | Schlafzimmer WHG Mitte | OG | Decke |  |  | 01.5.2025 - 13:18 |  |  |  | Schlafzimmer WHG ...-OG -Decke _MaP-30_25-05-01.jpg | Schlafzimmer WHG ...-OG -Decke _MaP-30_detail_25-05-01.jpg |  | - |  | Asbest | Asbest: Widerlegt
MaP-31 | Einzelprobe | VM-32 | Plattenkleber | Wand |  | Küche WHG links | OG | Wand |  |  | 01.5.2025 - 13:38 |  |  |  | Küche WHG links -OG -Wand _MaP-31_25-05-01.jpg | Küche WHG links -OG -Wand _MaP-31_detail_25-05-01.jpg | 5 | m² |  | Asbest | Asbest: Bestätigt
MaP-32 | Einzelprobe | VM-33 | Plattenkleber | Boden |  | Küche / Dusche / Gang WHG links | OG | Boden |  |  | 01.5.2025 - 13:39 |  |  |  | Küche - Dusche - ...-OG -Boden _MaP-32_25-05-01.jpg | Küche - Dusche - ...-OG -Boden _MaP-32_detail_25-05-01.jpg |  | - |  | Asbest | Asbest: Widerlegt
MaP-33 | Einzelprobe | VM-34 | Putz | Decke |  | Küche / Esszimmer / Gang WHG links | OG | Wand |  |  | 01.5.2025 - 13:40 |  |  |  | Küche - Esszimmer...-OG -Wand _MaP-33_25-05-01.jpg | Küche - Esszimmer...-OG -Wand _MaP-33_detail_25-05-01.jpg | 8 | m² |  | Asbest | Asbest: Bestätigt | 80 | % | 84.05 | % | 1.0208 | m²
MaP-34 | Einzelprobe | VM-35 | Putz | Decke |  | Küche / Esszimmer / Gang WHG links | OG | Decke |  |  | 01.5.2025 - 13:41 |  |  |  | Küche - Esszimmer...-OG -Decke _MaP-34_25-05-01.jpg | Küche - Esszimmer...-OG -Decke _MaP-34_detail_25-05-01.jpg |  | - |  | Asbest | Asbest: Widerlegt
MaP-35 | Einzelprobe | VM-36 | Putz | Decke |  | Dusche WHG links | OG | Decke |  |  | 01.5.2025 - 13:41 |  |  |  | Dusche WHG links -OG -Decke _MaP-35_25-05-01.jpg | Dusche WHG links -OG -Decke _MaP-35_detail_25-05-01.jpg |  | - |  | Asbest | Asbest: Widerlegt
MaP-36 | Einzelprobe | VM-37 | Plattenkleber | Boden |  | Bad WHG links | OG | Boden |  |  | 01.5.2025 - 13:42 |  |  |  | Bad WHG links -OG -Boden _MaP-36_25-05-01.jpg | Bad WHG links -OG -Boden _MaP-36_detail_25-05-01.jpg | 5 | m² |  | Asbest | Asbest: Bestätigt
MaP-37 | Einzelprobe | VM-38 | Plattenkleber | Wand |  | Bad WHG links | OG | Wand |  |  | 01.5.2025 - 13:43 |  |  |  | Bad WHG links -OG -Wand _MaP-37_25-05-01.jpg | Bad WHG links -OG -Wand _MaP-37_detail_25-05-01.jpg | 14 | m² |  | Asbest | Asbest: Bestätigt
MaP-38 | Einzelprobe | VM-39 | Putz | Wand |  | Bad WHG links | OG | Wand |  |  | 01.5.2025 - 13:43 |  |  |  | Bad WHG links -OG -Wand _MaP-38_25-05-01.jpg | Bad WHG links -OG -Wand _MaP-38_detail_25-05-01.jpg | 7 | m² |  | Asbest | Asbest: Bestätigt | 80 | % | 84.33332 | % | 0.8773339 | m²
MaP-39 | Einzelprobe | VM-40 | Putz | Decke |  | Bad WHG links | OG | Decke |  |  | 01.5.2025 - 13:44 |  |  |  | Bad WHG links -OG -Decke _MaP-39_25-05-01.jpg | Bad WHG links -OG -Decke _MaP-39_detail_25-05-01.jpg |  | - |  | Asbest | Asbest: Bestätigt
MaP-40 | Einzelprobe | VM-41 | Putz | Wand |  | Wohnzimner WHG links | OG | Decke |  |  | 01.5.2025 - 13:45 |  |  |  | Wohnzimner WHG li...-OG -Decke _MaP-40_25-05-01.jpg | Wohnzimner WHG li...-OG -Decke _MaP-40_detail_25-05-01.jpg |  | - |  | Asbest | Asbest: Widerlegt
MaP-41 | Einzelprobe | VM-42 | Putz | Wand |  | Schlafzimner WHG links | OG | Wand |  |  | 01.5.2025 - 13:45 |  |  |  | Schlafzimner WHG ...-OG-Wand _MaP-41_25-05-01.jpg | Schlafzimner WHG ...-OG-Wand _MaP-41_detail_25-05-01.jpg |  | - |  | Asbest | Asbest: Widerlegt
MaP-42 | Einzelprobe | VM-43 | (elastische) Bodenbeläge | Boden / Wand |  | Dusche WHG rechts | 2. OG | Wand / Boden |  |  | 01.5.2025 - 14:18 |  |  |  | Dusche WHG rechts -2. OG -Wand - ..._MaP-42_25-05-01.jpg | Dusche WHG rechts -2. OG -Wand - ..._MaP-42_detail_25-05-01.jpg |  | - |  | Asbest | Asbest: Widerlegt
MaP-43 | Einzelprobe | VM-44 | Putz | Wand |  | Schlafzimmer WHG rechts | 2. OG | Wand |  |  | 01.5.2025 - 14:20 |  |  |  | Schlafzimmer WHG ...-2. OG -Wand _MaP-43_25-05-01.jpg | Schlafzimmer WHG ...-2. OG -Wand _MaP-43_detail_25-05-01.jpg |  | - |  | Asbest | Asbest: Widerlegt
MaP-44 | Einzelprobe | VM-45 | Putz | Wand |  | Wohnzimmer / Treppenhsus/ Gang WHG rechts | 2. OG | Wand |  |  | 01.5.2025 - 14:21 |  |  |  | Wohnzimmer - Trep...-2. OG -Wand _MaP-44_25-05-01.jpg | Wohnzimmer - Trep...-2. OG -Wand _MaP-44_detail_25-05-01.jpg |  | - |  | Asbest | Asbest: Widerlegt
MaP-45 | Einzelprobe | VM-46 | Plattenkleber | Boden |  | Wohnzimmer / Küche / Gang WHG rechts | 2. OG | Boden |  |  | 01.5.2025 - 14:42 |  |  |  | Wohnzimmer - Küch...-2. OG -Boden _MaP-45_25-05-01.jpg | Wohnzimmer - Küch...-2. OG -Boden _MaP-45_detail_25-05-01.jpg |  | - |  | Asbest | Asbest: Widerlegt
MaP-46 | Einzelprobe | VM-47 | Plattenkleber | Wand |  | Bad WHG rechts | 2. OG | Wand |  |  | 01.5.2025 - 14:43 |  |  |  | Bad WHG rechts -2. OG -Wand _MaP-46_25-05-01.jpg | Bad WHG rechts -2. OG -Wand _MaP-46_detail_25-05-01.jpg |  | - |  | Asbest | Asbest: Widerlegt
MaP-47 | Einzelprobe | VM-48 | Plattenkleber | Boden |  | Bad WHG rechts | 2. OG | Boden |  |  | 01.5.2025 - 14:44 |  |  |  | Bad WHG rechts -2. OG -Boden _MaP-47_25-05-01.jpg | Bad WHG rechts -2. OG -Boden _MaP-47_detail_25-05-01.jpg |  | - |  | Asbest | Asbest: Widerlegt
MaP-48 | Einzelprobe | VM-49 | Putz | Wand |  | Bad WHG rechts | 2. OG | Wand |  |  | 01.5.2025 - 14:44 |  |  |  | Bad WHG rechts -2. OG -Wand _MaP-48_25-05-01.jpg | Bad WHG rechts -2. OG -Wand _MaP-48_detail_25-05-01.jpg |  | - |  | Asbest | Asbest: Widerlegt
MaP-49 | Einzelprobe | VM-50 | Putz | Wand |  | Schlafzimmer WHG rechts | 2. OG | Wand |  |  | 01.5.2025 - 14:45 |  |  |  | Schlafzimmer WHG ...-2. OG -Wand _MaP-49_25-05-01.jpg | Schlafzimmer WHG ...-2. OG -Wand _MaP-49_detail_25-05-01.jpg |  | - |  | Asbest | Asbest: Widerlegt
MaP-50 | Einzelprobe | VM-51 | Plattenkleber | Wand |  | Küche WHG rechts | 2. OG | Wand |  |  | 01.5.2025 - 14:46 |  |  |  | Küche WHG rechts -2. OG -Wand _MaP-50_25-05-01.jpg | Küche WHG rechts -2. OG -Wand _MaP-50_detail_25-05-01.jpg |  | - |  | Asbest | Asbest: Widerlegt
MaP-51 | Einzelprobe | VM-52 | Plattenkleber | Boden |  | Esszimmer WHG rechts | 2. OG | Boden |  |  | 01.5.2025 - 14:47 |  |  |  | Esszimmer WHG rec...-2. OG -Boden _MaP-51_25-05-01.jpg | Esszimmer WHG rec...-2. OG -Boden _MaP-51_detail_25-05-01.jpg |  | - |  | Asbest | Asbest: Widerlegt
MaP-52 | Einzelprobe | VM-53 | Putz | Wand |  | Treppenhaus | UG - 2 . OG | Wand |  |  | 01.5.2025 - 14:53 |  |  |  | Treppenhaus - UG - 2...-Wand _MaP-52_25-05-01.jpg | Treppenhaus - UG - 2...-Wand _MaP-52_detail_25-05-01.jpg | 48 | m² |  | Asbest | Asbest: Bestätigt | 80 | % | 81.64133 | % | 7.049731 | m²
MaP-53 | Einzelprobe | VM-54 | (elastische) Bodenbeläge | Boden |  | Treppenhaus | UG - 2 . OG | Boden |  |  | 01.5.2025 - 14:54 |  |  |  | Treppenhaus - UG - 2...-Boden _MaP-53_25-05-01.jpg | Treppenhaus - UG - 2...-Boden _MaP-53_detail_25-05-01.jpg | 28 | m² |  | Asbest | Asbest: Bestätigt | 60 | % | 61.86593 | % | 6.406524 | m²
MaP-54 | Einzelprobe | VM-55 | Putz | Wand |  | Waschküche | EG | Wand |  |  | 01.5.2025 - 14:57 |  |  |  | Waschküche -EG -Wand _MaP-54_25-05-01.jpg | Waschküche -EG -Wand _MaP-54_detail_25-05-01.jpg |  | - |  | Asbest | Asbest: Widerlegt
MaP-55 | Einzelprobe | VM-56 | Putz | Wand |  | Heizraum | EG | Wand |  |  | 01.5.2025 - 14:58 |  |  |  | Heizraum -EG -Wand _MaP-55_25-05-01.jpg | Heizraum -EG -Wand _MaP-55_detail_25-05-01.jpg | 19 | m² |  | Asbest | Asbest: Bestätigt | 80 | % | 82.6166 | % | 2.642278 | m²
MaP-56 | Einzelprobe | VM-57 | Putz | Wand |  | Keller | UG | Wand |  |  | 01.5.2025 - 15:00 |  |  |  | Keller -UG -Wand _MaP-56_25-05-01.jpg | Keller -UG -Wand _MaP-56_detail_25-05-01.jpg |  | - |  | Asbest | Asbest: Widerlegt
MaP-57 | Einzelprobe | VM-60 | Putz | Wand | [6 empty] | 01.5.2025 - 15:20 |  |  |  | MaP-57_25-05-01.jpg | MaP-57_detail_25-05-01.jpg |  | - |  | Asbest | Asbest: Widerlegt
MaP-58 | Einzelprobe | VM-61 | Putz | Wand | [6 empty] | 01.5.2025 - 15:20 |  |  |  | MaP-58_25-05-01.jpg | MaP-58_detail_25-05-01.jpg |  | - |  | Asbest | Asbest: Widerlegt
MaP-59 | Einzelprobe | VM-62 | Faserzement | Wand |  | Halle | EG- DG | Wand |  |  | 01.5.2025 - 15:23 |  |  |  | Halle -EG- DG -Wand _MaP-59_25-05-01.jpg | Halle -EG- DG -Wand _MaP-59_detail_25-05-01.jpg | 145 | m² |  | Asbest | Asbest: Bestätigt | 80 | % | 80.94231 | % | 22.10692 | m²
MaP-60 | Einzelprobe | VM-64 | Putz | Wand |  | Garage | EG | Wand |  |  | 01.5.2025 - 15:27 |  |  |  | Garage -EG -Wand _MaP-60_25-05-01.jpg | Garage -EG -Wand _MaP-60_detail_25-05-01.jpg |  | - |  | Asbest | Asbest: Widerlegt
MaP-61 | Einzelprobe | VM-65 | Plattenkleber | Wand |  | Garage | EG | Wand |  |  | 01.5.2025 - 15:29 |  |  |  | Garage -EG -Wand _MaP-61_25-05-01.jpg | Garage -EG -Wand _MaP-61_detail_25-05-01.jpg |  | - |  | Asbest | Asbest: Widerlegt
MaP-62 | Einzelprobe | VM-67 | Faserzement | Dach |  | Halle | DG | Dach |  |  | 01.5.2025 - 15:31 |  |  |  | Halle -DG -Dach _MaP-62_25-05-01.jpg | Halle -DG -Dach _MaP-62_detail_25-05-01.jpg | 90 | m² |  | Asbest | Asbest: Bestätigt | 80 | % | 81.19701 | % | 13.53815 | m²
VB-1 | Visueller Befund | VM-22 | Faserzement | Wand |  | Balkon WHG links | EG / OG | Wand |  |  | 01.5.2025 - 12:52 |  |  |  | Balkon WHG links -EG - OG -Wand _VB-1_25-05-01.jpg | Balkon WHG links -EG - OG -Wand _VB-1_detail_25-05-01.jpg |  | - |  | Asbest | Asbest: Ungeklärt
VB-2 | Visueller Befund | VM-58 | Faserzement | Türblatt |  | Keller | UG | Türblätter |  |  | 01.5.2025 - 15:01 |  |  |  | Keller -UG -Türblätter_VB-2_25-05-01.jpg | Keller -UG -Türblätter_VB-2_detail_25-05-01.jpg | 2 | m² |  | Asbest | Asbest: Bestätigt | 80 | % | -2.220446e-14 | % | 1.6 | m²
VB-3 | Visueller Befund | VM-59 | Faserzement | Unterdach | [6 empty] | 01.5.2025 - 15:08 |  |  |  | VB-3_25-05-01.jpg | VB-3_detail_25-05-01.jpg |  | - |  | Asbest | Asbest: Widerlegt
VB-4 | Visueller Befund | VM-63 | Faserzement | Elektrotableau |  | Garage | EG | Wand |  |  | 01.5.2025 - 15:24 |  |  |  | Garage -EG -Wand _VB-4_25-05-01.jpg | Garage -EG -Wand _VB-4_detail_25-05-01.jpg |  | - |  | Asbest | Asbest: Bestätigt
VB-5 | Visueller Befund | VM-66 | Faserzement | Decke | [6 empty] | 01.5.2025 - 15:29 |  |  |  | VB-5_25-05-01.jpg | VB-5_detail_25-05-01.jpg |  | - |  | Asbest | Asbest: Widerlegt