## Report
Bezeichnung Befund | Art | Verdachtsmoment | Material | Zugehöriges Bauteil | Farbe | Gebäude/Bereich | Stockwerk/Ebene | Raum/Teilbereich | Bemerkung Probe/Befund | Bemerkung Verdachtsmoment | Erfassungszeitpunkt | Probenehmer | Überblick | Detail | Dateiname Überblick | Dateiname Detail | Menge | Einheit | Mischprobe | Verdacht | Einstufung | Angenommene Trefferwahrscheinlichkeit | Einheit | Aussagesicherheit | Einheit | Risikomenge | Einheit | Begründung | Ergebnis Analytik | Bewertung | Aufgabe | Referenzkarte | X-Koordinate | Y-Koordinate
MaP-1 | Einzelprobe | VM-2 | Putz | Wand |  | Büro | EG | Wand |  |  | 19.12.2024 - 10:30 |  |  |  | Büro -EG -Wand _MaP-1_24-12-19.jpg | Büro -EG -Wand _MaP-1_detail_24-12-19.jpg |  | - |  | Asbest | Asbest: Widerlegt | [10 empty] | EG | 1876.9574 | 1913.1629
MaP-2 | Einzelprobe | VM-3 | Putz | Wand |  | Gang | EG | Wand |  |  | 19.12.2024 - 10:54 |  |  |  | Gang -EG -Wand _MaP-2_24-12-19.jpg | Gang -EG -Wand _MaP-2_detail_24-12-19.jpg |  | - |  | Asbest | Asbest: Widerlegt | [10 empty] | EG | 1645.0511 | 1530.0173
MaP-3 | Einzelprobe | VM-4 | Putz | Decke |  | Bad | EG | Decke |  |  | 19.12.2024 - 10:55 |  |  |  | Bad -EG-Decke _MaP-3_24-12-19.jpg | Bad -EG-Decke _MaP-3_detail_24-12-19.jpg |  | - |  | Asbest | Asbest: Widerlegt | [10 empty] | EG | 1203.7563 | 1385.067
MaP-4 | Einzelprobe | VM-5 | Plattenkleber | Wand |  | Bad | EG | Wand |  |  | 19.12.2024 - 10:56 |  |  |  | Bad -EG-Wand _MaP-4_24-12-19.jpg | Bad -EG-Wand _MaP-4_detail_24-12-19.jpg |  | - |  | Asbest | Asbest: Widerlegt | [10 empty] | EG | 1134.4029 | 1314.7122
MaP-5 | Einzelprobe | VM-6 | Plattenkleber | Boden |  | Bad / WC / Dusche | EG | Boden |  |  | 19.12.2024 - 10:57 |  |  |  | Bad - WC - Dusche -EG-Boden _MaP-5_24-12-19.jpg | Bad - WC - Dusche -EG-Boden _MaP-5_detail_24-12-19.jpg |  | - |  | Asbest | Asbest: Widerlegt | [10 empty] | EG | 1556.2509 | 1249.0132
MaP-6 | Einzelprobe | VM-7 | Plattenkleber | Boden |  | WC / Dusche | EG | Wand |  |  | 19.12.2024 - 11:01 |  |  |  | WC - Dusche -EG-Wand _MaP-6_24-12-19.jpg | WC - Dusche -EG-Wand _MaP-6_detail_24-12-19.jpg |  | - |  | Asbest | Asbest: Widerlegt | [10 empty] | EG | 1549.007 | 1316.9836
MaP-7 | Einzelprobe | VM-8 | Plattenkleber | Boden |  | Gang | EG | Boden |  |  | 19.12.2024 - 11:24 |  |  |  | Gang -EG -Boden _MaP-7_24-12-19.jpg | Gang -EG -Boden _MaP-7_detail_24-12-19.jpg |  | - |  | Asbest | Asbest: Widerlegt | [10 empty] | EG | 1734.4145 | 1509.3129
MaP-8 | Einzelprobe | VM-9 | Plattenkleber | Wand |  | Küche | EG | Wand |  |  | 19.12.2024 - 11:25 |  |  |  | Küche -EG-Wand _MaP-8_24-12-19.jpg | Küche -EG-Wand _MaP-8_detail_24-12-19.jpg |  | - |  | Asbest | Asbest: Widerlegt | [10 empty] | EG | 2291.1855 | 877.05
MaP-9 | Einzelprobe | VM-10 | Plattenkleber | Boden |  | Küche | EG | Boden |  | Unter Plattenboden weitere Platten | 19.12.2024 - 11:26 |  |  |  | Küche -EG-Boden _MaP-9_24-12-19.jpg | Küche -EG-Boden _MaP-9_detail_24-12-19.jpg |  | - |  | Asbest | Asbest: Widerlegt | [10 empty] | EG | 2475.2884 | 1007.6886
MaP-10 | Einzelprobe | VM-11 | Putz | Wand |  | Küche | EG | Wand |  |  | 19.12.2024 - 11:29 |  |  |  | Küche -EG-Wand _MaP-10_24-12-19.jpg | Küche -EG-Wand _MaP-10_detail_24-12-19.jpg |  | - |  | Asbest | Asbest: Widerlegt | [10 empty] | EG | 2473.3255 | 861.2595
MaP-11 | Einzelprobe | VM-12 | Putz | Decke |  | Küche | EG | Decke |  |  | 19.12.2024 - 11:30 |  |  |  | Küche -EG-Decke _MaP-11_24-12-19.jpg | Küche -EG-Decke _MaP-11_detail_24-12-19.jpg |  | - |  | Asbest | Asbest: Widerlegt | [10 empty] | EG | 2297.8089 | 1016.1719
MaP-12 | Einzelprobe | VM-13 | Putz | Wand |  | Wohnzimner | EG | Wand |  |  | 19.12.2024 - 11:36 |  |  |  | Wohnzimner -EG -Wand _MaP-12_24-12-19.jpg | Wohnzimner -EG -Wand _MaP-12_detail_24-12-19.jpg |  | - |  | Asbest | Asbest: Widerlegt | [10 empty] | EG | 2883.0757 | 1582.2623
MaP-13 | Einzelprobe | VM-14 | Plattenkleber | Boden |  | Balkon | EG | Boden |  |  | 19.12.2024 - 11:41 |  |  |  | Balkon -EG-Boden _MaP-13_24-12-19.jpg | Balkon -EG-Boden _MaP-13_detail_24-12-19.jpg |  | - |  | Asbest | Asbest: Widerlegt | [10 empty] | EG | 2049.4511 | 2188.593
MaP-14 | Einzelprobe | VM-17 | Putz | Wand |  | Gang / Treppenhaus | UG | Wand |  |  | 19.12.2024 - 11:52 |  |  |  | Gang - Treppenhaus -UG-Wand _MaP-14_24-12-19.jpg | Gang - Treppenhaus -UG-Wand _MaP-14_detail_24-12-19.jpg |  | - |  | Asbest | Asbest: Widerlegt | [10 empty] | UG | 2781.9582 | 1083.4738
MaP-15 | Einzelprobe | VM-18 | Putz | Wand |  | Schlafzimmer | UG | Wand |  |  | 19.12.2024 - 12:07 |  |  |  | Schlafzimmer -UG-Wand _MaP-15_24-12-19.jpg | Schlafzimmer -UG-Wand _MaP-15_detail_24-12-19.jpg |  | - |  | Asbest | Asbest: Widerlegt | [10 empty] | UG | 1755.2094 | 1450.6385
MaP-16 | Einzelprobe | VM-19 | Putz | Decke |  | Schlafzimmer | UG | Decke |  |  | 19.12.2024 - 12:08 |  |  |  | Schlafzimmer -UG-Decke _MaP-16_24-12-19.jpg | Schlafzimmer -UG-Decke _MaP-16_detail_24-12-19.jpg |  | - |  | Asbest | Asbest: Widerlegt | [10 empty] | UG | 1657.2852 | 1755.2624
MaP-17 | Einzelprobe | VM-21 | Plattenkleber | Boden |  | Gang / Treppenhaus | UG | Boden |  |  | 19.12.2024 - 12:10 |  |  |  | Gang - Treppenhaus -UG-Boden _MaP-17_24-12-19.jpg | Gang - Treppenhaus -UG-Boden _MaP-17_detail_24-12-19.jpg |  | - |  | Asbest | Asbest: Widerlegt | [10 empty] | UG | 2092.2797 | 1344.2601
MaP-18 | Einzelprobe | VM-22 | Holzwolle Leichtbauplatten | Decke |  | Garage | EG | Decke |  |  | 19.12.2024 - 12:34 |  |  |  | Garage -EG -Decke _MaP-18_24-12-19.jpg | Garage -EG -Decke _MaP-18_detail_24-12-19.jpg |  | - |  | Asbest | Asbest: Widerlegt | [10 empty] | EG | 3014.9913 | 517.1163
MaP-19 | Einzelprobe | VM-23 | Putz | Wand |  | Garage | EG | Wand |  |  | 19.12.2024 - 12:35 |  |  |  | Garage -EG-Wand _MaP-19_24-12-19.jpg | Garage -EG-Wand _MaP-19_detail_24-12-19.jpg |  | - |  | Asbest | Asbest: Widerlegt | [10 empty] | EG | 3157.6041 | 361.0972
MaP-20 | Einzelprobe | VM-24 | Putz | Wand |  | Fassade | EG/UG | Wand |  |  | 19.12.2024 - 12:38 |  |  |  | Fassade -EG-UG-Wand _MaP-20_24-12-19.jpg | Fassade -EG-UG-Wand _MaP-20_detail_24-12-19.jpg |  | - |  | Asbest | Asbest: Widerlegt | [10 empty] | EG | 1037.989 | 1022.6425
MaP-21 | Einzelprobe | VM-25 | Faserzement | Wand / Dach |  | Dach / Fassade | DG/ EG | Wand /Decke |  |  | 19.12.2024 - 12:39 |  |  |  | Dach - Fassade -DG- EG-Wand -D..._MaP-21_24-12-19.jpg | Dach - Fassade -DG- EG-Wand -D..._MaP-21_detail_24-12-19.jpg | 190 | m² |  | Asbest | Asbest: Bestätigt | 80 | % | 80.82289 | % | 29.14921 | m² |  |  |  |  | EG | 553.4596 | 1680.1431
VB-1 | Visueller Befund | VM-1 | Faserzement | Lüftungsrohr |  | Estrich | DG / EG / UG | Wand |  |  | 19.12.2024 - 10:02 |  |  |  | Estrich -DG - EG...-Wand _VB-1_24-12-19.jpg | Estrich -DG - EG...-Wand _VB-1_detail_24-12-19.jpg | 10 | m |  | Asbest | Asbest: Bestätigt | 80 | % | -2.220446e-14 | % | 8 | m |  |  |  |  | EG | 1575.7121 | 1279.6939
VB-2 | Visueller Befund | VM-15 | Flachdichtung | Öltank |  | Heizölraum | UG | Öltank |  |  | 19.12.2024 - 11:49 |  |  |  | Heizölraum -UG -Öltank _VB-2_24-12-19.jpg | Heizölraum -UG -Öltank _VB-2_detail_24-12-19.jpg | 4 | Stück |  | Asbest | Asbest: Bestätigt | 20 | % | 0 | % | 0.8 | Stück |  |  |  |  | UG | 1228.2128 | 1034.8064
VB-3 | Visueller Befund | VM-16 | Asbestkarton | Elektrotableau |  | Heizungsraum | UG | Wand |  |  | 19.12.2024 - 11:51 |  |  |  | Heizungsraum -UG -Wand _VB-3_24-12-19.jpg | Heizungsraum -UG -Wand _VB-3_detail_24-12-19.jpg | 4 | m² |  | Asbest | Asbest: Bestätigt | [10 empty] | UG | 1519.9203 | 1133.5788
VB-4 | Visueller Befund | VM-20 | Asbestkarton | Elektrotableau |  | Gang | UG | Wand |  |  | 19.12.2024 - 12:10 |  |  |  | Gang -UG-Wand _VB-4_24-12-19.jpg | Gang -UG-Wand _VB-4_detail_24-12-19.jpg | 6 | m² |  | Asbest | Asbest: Bestätigt | [10 empty] | UG | 1547.9857 | 1234.207