## Report
Bezeichnung Befund | Art | Verdachtsmoment | Material | Zugehöriges Bauteil | Farbe | Gebäude/Bereich | Stockwerk/Ebene | Raum/Teilbereich | Bemerkung Probe/Befund | Bemerkung Verdachtsmoment | Erfassungszeitpunkt | Probenehmer | Überblick | Detail | Dateiname Überblick | Dateiname Detail | Menge | Einheit | Mischprobe | Verdacht | Einstufung | Angenommene Trefferwahrscheinlichkeit | Einheit | Aussagesicherheit | Einheit | Risikomenge | Einheit | Begründung | Ergebnis Analytik | Bewertung | Aufgabe | Referenzkarte | X-Koordinate | Y-Koordinate
MaP-1 | Einzelprobe | VM-5 | Verputz | Wand & Decke | weiss | WC Treppenhaus | DG |  |  |  | 27.12.2024 - 15:31 |  |  |  | WC Treppenhaus-DG-_MaP-1_24-12-27.jpg | WC Treppenhaus-DG-_MaP-1_detail_24-12-27.jpg |  | - |  | Asbest | Asbest: Widerlegt
MaP-2 | Einzelprobe | VM-8 | Verputz | Wände | weiss | Treppenhaus | UG bis DG |  |  |  | 27.12.2024 - 15:37 |  |  |  | Treppenhaus-UG bis DG-_MaP-2_24-12-27.jpg | Treppenhaus-UG bis DG-_MaP-2_detail_24-12-27.jpg |  | - |  | Asbest | Asbest: Widerlegt | [10 empty] | DG | 251.8204 | 320.8889
MaP-3 | Einzelprobe | VM-9 | Verputz | Decke | weiss | Treppenhaus | Decke / DG |  |  |  | 27.12.2024 - 15:38 |  |  |  | Treppenhaus-Decke - DG-_MaP-3_24-12-27.jpg | Treppenhaus-Decke - DG-_MaP-3_detail_24-12-27.jpg |  | - |  | Asbest | Asbest: Widerlegt | [10 empty] | DG | 265.2473 | 360.7939
PCB-1 | Einzelprobe | VM-11 | Bodenanstrich | Kellerboden | grau | Kellerboden | UG |  |  |  | 27.12.2024 - 15:55 |  |  |  | Kellerboden-UG-_PCB-1_24-12-27.jpg | Kellerboden-UG-_PCB-1_detail_24-12-27.jpg |  | - |  | PCB | PCB: Bestätigt | [10 empty] | UG | 493.5056 | 115.0667
MaP-4 | Einzelprobe | VM-13 | Fliesenkleber | Wand | braun | Bad | EG |  |  |  | 27.12.2024 - 17:03 |  |  |  | Bad-EG-_MaP-4_24-12-27.jpg | Bad-EG-_MaP-4_detail_24-12-27.jpg |  | - |  | Asbest | Asbest: Widerlegt | [10 empty] | EG | 181.84 | 482.6792
MaP-5 | Einzelprobe | VM-14 | Verputz | Wand & Decke | weiss | Bad | EG |  |  |  | 27.12.2024 - 17:05 |  |  |  | Bad-EG-_MaP-5_24-12-27.jpg | Bad-EG-_MaP-5_detail_24-12-27.jpg |  | - |  | Asbest | Asbest: Widerlegt | [10 empty] | EG | 208.9407 | 479.1537
MaP-6 | Einzelprobe | VM-15 | Fliesenkleber | Küchenrückwand | beige | Küche | EG |  |  |  | 27.12.2024 - 17:06 |  |  |  | Küche-EG-_MaP-6_24-12-27.jpg | Küche-EG-_MaP-6_detail_24-12-27.jpg |  | - |  | Asbest | Asbest: Widerlegt | [10 empty] | EG | 141.8926 | 514.237
MaP-7 | Einzelprobe | VM-16 | Verputz | Wand | weiss | Küche | EG |  |  |  | 27.12.2024 - 17:08 |  |  |  | Küche-EG-_MaP-7_24-12-27.jpg | Küche-EG-_MaP-7_detail_24-12-27.jpg |  | - |  | Asbest | Asbest: Widerlegt | [10 empty] | EG | 45.9981 | 480.713
MaP-8 | Einzelprobe | VM-17 | Verputz | Decke | weiss | Küche | EG |  |  |  | 27.12.2024 - 17:09 |  |  |  | Küche-EG-_MaP-8_24-12-27.jpg | Küche-EG-_MaP-8_detail_24-12-27.jpg |  | - |  | Asbest | Asbest: Widerlegt | [10 empty] | EG | 98.7546 | 520.1218
MaP-9 | Einzelprobe | VM-18 | Verputz | Wand | weiss | Wohnbereich | EG |  |  |  | 27.12.2024 - 17:11 |  |  |  | Wohnbereich -EG-_MaP-9_24-12-27.jpg | Wohnbereich -EG-_MaP-9_detail_24-12-27.jpg |  | - |  | Asbest | Asbest: Widerlegt | [10 empty] | EG | 84.3152 | 256.5675
MaP-10 | Einzelprobe | VM-19 | Kleber von früherem Belag | Boden | braun | Schlafzimmer | EG |  |  |  | 27.12.2024 - 17:12 |  |  |  | Schlafzimmer -EG-_MaP-10_24-12-27.jpg | Schlafzimmer -EG-_MaP-10_detail_24-12-27.jpg |  | - |  | Asbest | Asbest: Widerlegt | [10 empty] | EG
MaP-11 | Einzelprobe | VM-20 | Verputz | Wand | weiss | Schlafzimmer | EG |  |  |  | 27.12.2024 - 17:15 |  |  |  | Schlafzimmer -EG-_MaP-11_24-12-27.jpg | Schlafzimmer -EG-_MaP-11_detail_24-12-27.jpg |  | - |  | Asbest | Asbest: Widerlegt | [10 empty] | EG | 251.0407 | 143.913
MaP-12 | Einzelprobe | VM-21 | Fassadenputz |  | braun | Fassade | EG |  |  |  | 27.12.2024 - 17:19 |  |  |  | Fassade-EG-_MaP-12_24-12-27.jpg | Fassade-EG-_MaP-12_detail_24-12-27.jpg |  | - |  | Asbest | Asbest: Widerlegt | [10 empty] | EG | 38.2019 | 21.8296
MaP-13 | Einzelprobe | VM-13 | Fliesenkleber | Wand | braun | Bad | 1.OG |  |  |  | 27.12.2024 - 17:45 |  |  |  | Bad-1.OG-_MaP-13_24-12-27.jpg | Bad-1.OG-_MaP-13_detail_24-12-27.jpg |  | - |  | Asbest | Asbest: Widerlegt | [10 empty] | OG | 236.2278 | 465.9
MaP-14 | Einzelprobe | VM-24 | Klinkerplatten mit Kleber | Boden | gelb | Bad | 1.OG |  |  |  | 27.12.2024 - 17:46 |  |  |  | Bad-1.OG-_MaP-14_24-12-27.jpg | Bad-1.OG-_MaP-14_detail_24-12-27.jpg |  | - |  | Asbest | Asbest: Widerlegt | [10 empty] | OG | 219.4684 | 466.5643
MaP-15 | Einzelprobe | VM-25 | Fliesenkleber | Küchenrückwand | rot | Küche | 1.OG |  |  |  | 27.12.2024 - 17:48 |  |  |  | Küche-1.OG-_MaP-15_24-12-27.jpg | Küche-1.OG-_MaP-15_detail_24-12-27.jpg |  | - |  | Asbest | Asbest: Widerlegt | [10 empty] | OG | 128.3839 | 415.11
MaP-16 | Einzelprobe | VM-26 | Anschlagkitt | Fensterrahmen | weiss beige | Fesnteranschlag | ganzes Haus |  |  |  | 27.12.2024 - 18:05 |  |  |  | Fesnteranschlag-ganzes ...-_MaP-16_24-12-27.jpg | Fesnteranschlag-ganzes ...-_MaP-16_detail_24-12-27.jpg |  | - |  | Asbest | Asbest: Widerlegt
MaP-17 | Einzelprobe | VM-27 | Verputz | Wand | weiss | Küche | 1.OG |  |  |  | 27.12.2024 - 18:06 |  |  |  | Küche-1.OG-_MaP-17_24-12-27.jpg | Küche-1.OG-_MaP-17_detail_24-12-27.jpg |  | - |  | Asbest | Asbest: Widerlegt | [10 empty] | OG | 50.6759 | 475.2556
MaP-18 | Einzelprobe | VM-28 | Plattenkleber | Biden | rot | Wohnbereich | 1.OG |  |  |  | 27.12.2024 - 18:14 |  |  |  | Wohnbereich -1.OG-_MaP-18_24-12-27.jpg | Wohnbereich -1.OG-_MaP-18_detail_24-12-27.jpg |  | - |  | Asbest | Asbest: Widerlegt | [10 empty] | OG | 53.4672 | 272.3702
MaP-20 | Einzelprobe | VM-21 | Fassadenputz |  | braun | Fassade | OG |  |  |  | 27.12.2024 - 18:17 |  |  |  | Fassade-OG-_MaP-20_24-12-27.jpg | Fassade-OG-_MaP-20_detail_24-12-27.jpg |  | - |  | Asbest | Asbest: Widerlegt | [10 empty] | OG | 203.4833 | 20.2704
MaP-19 | Einzelprobe | VM-30 | Plattenkleber | Fensterbank | schwarz | Fenstebänke | ganzes Haus |  |  |  | 27.12.2024 - 18:19 |  |  |  | Fenstebänke-ganzes ...-_MaP-19_24-12-27.jpg | Fenstebänke-ganzes ...-_MaP-19_detail_24-12-27.jpg |  | - |  | Asbest | Asbest: Widerlegt | [10 empty] | OG | 42.8796 | 320.1093
MaP-21 | Einzelprobe | VM-31 | Fliesenkleber | Wand | weiss | Bad | DG |  |  |  | 27.12.2024 - 18:31 |  |  |  | Bad-DG-_MaP-21_24-12-27.jpg | Bad-DG-_MaP-21_detail_24-12-27.jpg |  | - |  | Asbest | Asbest: Widerlegt | [10 empty] | DG | 386.6963 | 493.187
MaP-22 | Einzelprobe | VM-32 | Verputz | Wand & Decke | weiss | Bad | DG |  |  |  | 27.12.2024 - 18:33 |  |  |  | Bad-DG-_MaP-22_24-12-27.jpg | Bad-DG-_MaP-22_detail_24-12-27.jpg |  | - |  | Asbest | Asbest: Widerlegt | [10 empty] | DG | 413.2037 | 421.4611
MaP-23 | Einzelprobe | VM-33 | braun | Küchenrückwand | braun | Küche | DG |  |  |  | 27.12.2024 - 18:42 |  |  |  | Küche-DG-_MaP-23_24-12-27.jpg | Küche-DG-_MaP-23_detail_24-12-27.jpg |  | - |  | Asbest | Asbest: Bestätigt | [10 empty] | DG | 472.4556 | 487.7296
MaP-24 | Einzelprobe | VM-34 | Verputz | Wand | weiss | Küche | DG |  |  |  | 27.12.2024 - 18:43 |  |  |  | Küche-DG-_MaP-24_24-12-27.jpg | Küche-DG-_MaP-24_detail_24-12-27.jpg |  | - |  | Asbest | Asbest: Widerlegt | [10 empty] | DG | 511.437 | 439.3926
VB-1 | Visueller Befund | VM-1 | Faserzement | Ersatzplatten | grau | Estrich | DG |  |  |  | 27.12.2024 - 15:06 |  |  |  | Estrich-DG-_VB-1_24-12-27.jpg | Estrich-DG-_VB-1_detail_24-12-27.jpg |  | - |  | Asbest | Asbest: Bestätigt
VB-2 | Visueller Befund | VM-7 | Faserzement | Dach | grau | Dach | DG |  |  |  | 27.12.2024 - 15:09 |  |  |  | Dach-DG-_VB-2_24-12-27.jpg | Dach-DG-_VB-2_detail_24-12-27.jpg |  | - |  | Asbest | Asbest: Bestätigt
VB-3 | Visueller Befund | VM-2 | Bleihaltige Abdichtung |  |  | Dach | Dach |  |  |  | 27.12.2024 - 15:15 |  |  |  | Dach-Dach-_VB-3_24-12-27.jpg | Dach-Dach-_VB-3_detail_24-12-27.jpg |  | - |  | bleihaltig | bleihaltig: Bestätigt
VB-4 | Visueller Befund | VM-3 | Faserzement | Kamin | braun | Kamin | Dach |  |  |  | 27.12.2024 - 15:17 |  |  |  | Kamin-Dach-_VB-4_24-12-27.jpg | Kamin-Dach-_VB-4_detail_24-12-27.jpg |  | - |  | Asbest | Asbest: Bestätigt
VB-5 | Visueller Befund | VM-4 | bleihaltig | Elektroisolationsrohre | grau | Estrich | DG |  |  |  | 27.12.2024 - 15:20 |  |  |  | Estrich-DG-_VB-5_24-12-27.jpg | Estrich-DG-_VB-5_detail_24-12-27.jpg |  | - |  | bleihaltig | bleihaltig: Bestätigt
VB-6 | Visueller Befund | VM-10 | Faserzement | Elektrotableau | grau | Treppenhaus | jedes Stockwerk |  |  |  | 27.12.2024 - 15:39 |  |  |  | Treppenhaus-jedes S...-_VB-6_24-12-27.jpg | Treppenhaus-jedes S...-_VB-6_detail_24-12-27.jpg | 4 | Stück |  | Asbest | Asbest: Bestätigt | 80 | % | 0 | % | 3.2 | Stück |  |  |  |  | UG | 360.9685 | 288.1444
VB-7 | Visueller Befund | VM-12 | Dichtungsring | Tank | weiss | Tankraum | UG |  |  |  | 27.12.2024 - 16:05 |  |  |  | Tankraum-UG-_VB-7_24-12-27.jpg | Tankraum-UG-_VB-7_detail_24-12-27.jpg |  | - |  | Asbest PCB | Asbest: Bestätigt PCB: Ungeklärt
VB-8 | Visueller Befund | VM-22 | Antidröhnbeschichtung | Spühlbecken | grau | Küche | alle |  |  |  | 27.12.2024 - 17:21 |  |  |  | Küche-alle-_VB-8_24-12-27.jpg | Küche-alle-_VB-8_detail_24-12-27.jpg | 8 | Stück |  | Asbest | Asbest: Bestätigt | [10 empty] | EG | 134.8759 | 447.1889
VB-9 | Visueller Befund | VM-35 | (elastische) Bodenbeläge | Zimmerboden | braun | Schlafzimmer | 1.OG |  |  |  | 27.12.2024 - 17:30 |  |  |  | Schlafzimmer -1.OG-_VB-9_24-12-27.jpg | Schlafzimmer -1.OG-_VB-9_detail_24-12-27.jpg |  | - |  | Asbest | Asbest: Widerlegt
VB-10 | Visueller Befund | VM-29 | behandeltes Holz | Konstruktion- und Verkleidung | diverse Farben | innen und aussen | ganzes Haus |  |  |  | 27.12.2024 - 18:16 |  |  |  | innen und aussen-ganzes ...-_VB-10_24-12-27.jpg | innen und aussen-ganzes ...-_VB-10_detail_24-12-27.jpg |  | - |  | Holzschutzmittel | Holzschutzmittel: Ungeklärt