## Report
Bezeichnung Befund | Art | Verdachtsmoment | Material | Zugehöriges Bauteil | Farbe | Gebäude/Bereich | Stockwerk/Ebene | Raum/Teilbereich | Bemerkung Probe/Befund | Bemerkung Verdachtsmoment | Erfassungszeitpunkt | Probenehmer | Überblick | Detail | Dateiname Überblick | Dateiname Detail | Menge | Einheit | Mischprobe | Verdacht | Einstufung | Angenommene Trefferwahrscheinlichkeit | Einheit | Aussagesicherheit | Einheit | Risikomenge | Einheit | Begründung | Ergebnis Analytik | Bewertung | Aufgabe | Referenzkarte | X-Koordinate | Y-Koordinate
MaP-1 | Einzelprobe | VM-1 | Plattenkleber | Wand |  | Bad | OG | Wand |  |  | 26.5.2025 - 13:14 |  |  |  | Bad -OG -Wand _MaP-1_25-05-26.jpg | Bad -OG -Wand _MaP-1_detail_25-05-26.jpg |  | - |  | Asbest | Asbest: Nicht eingestuft
MaP-2 | Einzelprobe | VM-2 | Plattenkleber | Boden |  | Bad | OG | Boden |  |  | 26.5.2025 - 13:15 |  |  |  | Bad -OG -Boden _MaP-2_25-05-26.jpg | Bad -OG -Boden _MaP-2_detail_25-05-26.jpg |  | - |  | Asbest | Asbest: Nicht eingestuft
MaP-3 | Einzelprobe | VM-3 | Faserzement | Dach |  | Dach | DG | Dach |  |  | 26.5.2025 - 13:17 |  |  |  | Dach -DG -Dach _MaP-3_25-05-26.jpg | Dach -DG -Dach _MaP-3_detail_25-05-26.jpg |  | - |  | Asbest | Asbest: Nicht eingestuft
MaP-4 | Einzelprobe | VM-4 | Putz | Wand |  | Heizraum | UG | Wand |  |  | 26.5.2025 - 13:27 |  |  |  | Heizraum -UG -Wand _MaP-4_25-05-26.jpg | Heizraum -UG -Wand _MaP-4_detail_25-05-26.jpg |  | - |  | Asbest | Asbest: Nicht eingestuft