## Report
Bezeichnung Befund | Art | Verdachtsmoment | Material | Zugehöriges Bauteil | Farbe | Gebäude/Bereich | Stockwerk/Ebene | Raum/Teilbereich | Bemerkung Probe/Befund | Bemerkung Verdachtsmoment | Erfassungszeitpunkt | Probenehmer | Überblick | Detail | Dateiname Überblick | Dateiname Detail | Menge | Einheit | Mischprobe | Verdacht | Einstufung | Angenommene Trefferwahrscheinlichkeit | Einheit | Aussagesicherheit | Einheit | Risikomenge | Einheit | Begründung | Ergebnis Analytik | Bewertung | Aufgabe | Referenzkarte | X-Koordinate | Y-Koordinate
MaP-1 | Einzelprobe | VM-1 | Plattenkleber | Wand |  | Bad | OG | Wand |  |  | 19.5.2025 - 11:45 |  |  |  | Bad -OG -Wand _MaP-1_25-05-19.jpg | Bad -OG -Wand _MaP-1_detail_25-05-19.jpg |  | - |  | Asbest | Asbest: Widerlegt | [10 empty] | OG | 2127.3603 | 1764.905
MaP-2 | Einzelprobe | VM-2 | Putz | Wand |  | Bad | OG | Wand |  |  | 19.5.2025 - 11:45 |  |  |  | Bad -OG -Wand _MaP-2_25-05-19.jpg | Bad -OG -Wand _MaP-2_detail_25-05-19.jpg | 18 | m² |  | Asbest | Asbest: Bestätigt | 80 | % | 82.68889 | % | 2.4928 | m² |  |  |  |  | OG | 2089.7448 | 2117.8934
MaP-3 | Einzelprobe | VM-3 | Plattenkleber | Boden |  | Bad | OG | Boden |  |  | 19.5.2025 - 11:46 |  |  |  | Bad -OG -Boden _MaP-3_25-05-19.jpg | Bad -OG -Boden _MaP-3_detail_25-05-19.jpg | 9 | m² |  | Asbest | Asbest: Bestätigt | [10 empty] | OG | 2104.5371 | 2010.1711
MaP-4 | Einzelprobe | VM-4 | Putz | Decke |  | Bad | OG | Decke |  |  | 19.5.2025 - 11:47 |  |  |  | Bad -OG -Decke _MaP-4_25-05-19.jpg | Bad -OG -Decke _MaP-4_detail_25-05-19.jpg |  | - |  | Asbest | Asbest: Widerlegt | [10 empty] | OG | 2243.1359 | 2201.472
MaP-5 | Einzelprobe | VM-5 | Putz | Wand |  | Schlafzimmer | OG | Wand |  |  | 19.5.2025 - 11:55 |  |  |  | Schlafzimmer -OG -Wand _MaP-5_25-05-19.jpg | Schlafzimmer -OG -Wand _MaP-5_detail_25-05-19.jpg |  | - |  | Asbest | Asbest: Widerlegt | [10 empty] | OG | 1410.9036 | 2421.3623
MaP-6 | Einzelprobe | VM-6 | Putz | Decke |  | Schlafzimmer | OG | Decke |  |  | 19.5.2025 - 11:57 |  |  |  | Schlafzimmer -OG -Decke _MaP-6_25-05-19.jpg | Schlafzimmer -OG -Decke _MaP-6_detail_25-05-19.jpg |  | - |  | Asbest | Asbest: Widerlegt | [10 empty] | OG | 802.368 | 2494.464
MaP-7 | Einzelprobe | VM-7 | Putz | Wand |  | Gang / Treppenhaus | OG - UG | Wand |  |  | 19.5.2025 - 11:57 |  |  |  | Gang - Treppenhaus -OG - UG-Wand _MaP-7_25-05-19.jpg | Gang - Treppenhaus -OG - UG-Wand _MaP-7_detail_25-05-19.jpg |  | - |  | Asbest | Asbest: Widerlegt | [10 empty] | OG | 713.0592 | 1328.8641
MaP-8 | Einzelprobe | VM-8 | Putz | Decke |  | Gang / Treppenhaus | OG - UG | Decke |  |  | 19.5.2025 - 11:58 |  |  |  | Gang - Treppenhaus -OG - UG-Decke _MaP-8_25-05-19.jpg | Gang - Treppenhaus -OG - UG-Decke _MaP-8_detail_25-05-19.jpg |  | - |  | Asbest | Asbest: Widerlegt | [10 empty] | OG | 1009.2964 | 1831.7371
MaP-9 | Einzelprobe | VM-9 | Plattenkleber | Wand |  | Küche | EG | Wand |  |  | 19.5.2025 - 12:07 |  |  |  | Küche -EG -Wand _MaP-9_25-05-19.jpg | Küche -EG -Wand _MaP-9_detail_25-05-19.jpg | 6 | m² |  | Asbest | Asbest: Bestätigt | [10 empty] | EG | 2144.7741 | 2233.801
MaP-10 | Einzelprobe | VM-10 | Putz | Wand |  | Küche | EG | Wand |  |  | 19.5.2025 - 12:08 |  |  |  | Küche -EG -Wand _MaP-10_25-05-19.jpg | Küche -EG -Wand _MaP-10_detail_25-05-19.jpg |  | - |  | Asbest | Asbest: Widerlegt | [10 empty] | EG | 1994.4049 | 1661.3281
MaP-11 | Einzelprobe | VM-11 | Plattenkleber | Boden |  | Küche | EG | Boden |  |  | 19.5.2025 - 12:09 |  |  |  | Küche -EG -Boden _MaP-11_25-05-19.jpg | Küche -EG -Boden _MaP-11_detail_25-05-19.jpg |  | - |  | Asbest | Asbest: Widerlegt | [10 empty] | EG | 1905.9622 | 1942.8306
MaP-12 | Einzelprobe | VM-12 | Putz | Decke |  | Küche | EG | Decke |  |  | 19.5.2025 - 12:09 |  |  |  | Küche -EG -Decke _MaP-12_25-05-19.jpg | Küche -EG -Decke _MaP-12_detail_25-05-19.jpg |  | - |  | Asbest | Asbest: Widerlegt | [10 empty] | EG | 1851.1361 | 2142.7839
MaP-13 | Einzelprobe | VM-13 | Plattenkleber | Boden |  | Wohnzimmer/ Esszimmer / Gang / WC / Bad | EG | Boden |  |  | 19.5.2025 - 12:19 |  |  |  | Wohnzimmer- Esszi...-EG -Boden _MaP-13_25-05-19.jpg | Wohnzimmer- Esszi...-EG -Boden _MaP-13_detail_25-05-19.jpg |  | - |  | Asbest | Asbest: Widerlegt | [10 empty] | EG | 2356.1498 | 626.1645
MaP-14 | Einzelprobe | VM-14 | Putz | Decke |  | Wohnzimmer/ Esszimmer | EG | Decke |  |  | 19.5.2025 - 12:20 |  |  |  | Wohnzimmer- Esszi...-EG-Decke _MaP-14_25-05-19.jpg | Wohnzimmer- Esszi...-EG-Decke _MaP-14_detail_25-05-19.jpg |  | - |  | Asbest | Asbest: Widerlegt | [10 empty] | EG | 3088.0409 | 759.5852
MaP-15 | Einzelprobe | VM-15 | Putz | Wand |  | Wohnzimmer/ Esszimmer | EG | Wand |  |  | 19.5.2025 - 12:21 |  |  |  | Wohnzimmer- Esszi...-EG-Wand _MaP-15_25-05-19.jpg | Wohnzimmer- Esszi...-EG-Wand _MaP-15_detail_25-05-19.jpg |  | - |  | Asbest | Asbest: Widerlegt | [10 empty] | EG | 3477.2311 | 525.5154
MaP-16 | Einzelprobe | VM-16 | Plattenkleber | Wand |  | Bad | EG | Wand |  |  | 19.5.2025 - 12:28 |  |  |  | Bad -EG -Wand_MaP-16_25-05-19.jpg | Bad -EG -Wand_MaP-16_detail_25-05-19.jpg | 9 | m² |  | Asbest | Asbest: Bestätigt | [10 empty] | EG | 2531.0734 | 2734.9381
MaP-17 | Einzelprobe | VM-17 | Kork | Decke |  | Bad / Schlafzimmer | OG | Decke / Kork |  |  | 19.5.2025 - 12:31 |  |  |  | Bad - Schlafzimmer -OG -Decke -..._MaP-17_25-05-19.jpg | Bad - Schlafzimmer -OG -Decke -..._MaP-17_detail_25-05-19.jpg |  | - |  | Asbest | Asbest: Widerlegt | [10 empty] | EG | 2655.2236 | 2387.6131
MaP-18 | Einzelprobe | VM-18 | Putz | Wand |  | Bad | EG | Wand |  |  | 19.5.2025 - 12:33 |  |  |  | Bad -EG-Wand _MaP-18_25-05-19.jpg | Bad -EG-Wand _MaP-18_detail_25-05-19.jpg |  | - |  | Asbest | Asbest: Widerlegt | [10 empty] | EG | 2156.8407 | 1968.1239
MaP-19 | Einzelprobe | VM-19 | Putz | Decke |  | Bad / Schlafzimmer | EG | Decke |  |  | 19.5.2025 - 12:33 |  |  |  | Bad - Schlafzimmer -EG-Decke _MaP-19_25-05-19.jpg | Bad - Schlafzimmer -EG-Decke _MaP-19_detail_25-05-19.jpg |  | - |  | Asbest | Asbest: Widerlegt | [10 empty] | EG | 2816.3288 | 2433.0751
MaP-20 | Einzelprobe | VM-20 | Putz | Wand |  | Schlafzimmer | EG | Wand |  |  | 19.5.2025 - 12:36 |  |  |  | Schlafzimmer -EG -Wand _MaP-20_25-05-19.jpg | Schlafzimmer -EG -Wand _MaP-20_detail_25-05-19.jpg |  | - |  | Asbest | Asbest: Widerlegt | [10 empty] | EG | 3281.5536 | 2327.4765
MaP-21 | Einzelprobe | VM-21 | Plattenkleber | Wand |  | WC | EG | Wand |  |  | 19.5.2025 - 12:42 |  |  |  | WC -EG -Wand _MaP-21_25-05-19.jpg | WC -EG -Wand _MaP-21_detail_25-05-19.jpg |  | - |  | Asbest | Asbest: Widerlegt | [10 empty] | EG | 2538.2873 | 2230.6997
MaP-22 | Einzelprobe | VM-22 | Putz | Decke |  | WC | EG | Wand |  |  | 19.5.2025 - 12:43 |  |  |  | WC -EG -Wand _MaP-22_25-05-19.jpg | WC -EG -Wand _MaP-22_detail_25-05-19.jpg |  | - |  | Asbest | Asbest: Widerlegt | [10 empty] | EG | 2409.8437 | 2490.8353
MaP-23 | Einzelprobe | VM-23 | Anschlagkitt | Fensterrahmen |  | Ganzes Haus | UG - OG | Wand |  |  | 19.5.2025 - 12:45 |  |  |  | Ganzes Haus -UG - OG -Wand _MaP-23_25-05-19.jpg | Ganzes Haus -UG - OG -Wand _MaP-23_detail_25-05-19.jpg |  | - |  | Asbest | Asbest: Widerlegt | [10 empty] | EG | 1740.9785 | 2401.8387
MaP-24 | Einzelprobe | VM-25 | Plattenkleber | Boden |  | Gang | UG | Boden |  |  | 19.5.2025 - 12:48 |  |  |  | Gang -UG -Boden _MaP-24_25-05-19.jpg | Gang -UG -Boden _MaP-24_detail_25-05-19.jpg |  | - |  | Asbest | Asbest: Widerlegt | [10 empty] | UG | 1604.9266 | 1372.9743
MaP-25 | Einzelprobe | VM-29 | Putz | Wand |  | Heizraum | UG | Wand |  |  | 19.5.2025 - 12:56 |  |  |  | Heizraum -UG -Wand _MaP-25_25-05-19.jpg | Heizraum -UG -Wand _MaP-25_detail_25-05-19.jpg |  | - |  | Asbest | Asbest: Widerlegt | [10 empty] | UG | 1742.4634 | 601.8327
MaP-26 | Einzelprobe | VM-30 | technisches Textil | Rohrummantellung |  | Heizraum / Garage | UG | Decke |  |  | 19.5.2025 - 12:57 |  |  |  | Heizraum - Garage -UG -Decke _MaP-26_25-05-19.jpg | Heizraum - Garage -UG -Decke _MaP-26_detail_25-05-19.jpg |  | - |  | Asbest | Asbest: Widerlegt | [10 empty] | UG | 1581.0773 | 634.0726
MaP-27 | Einzelprobe | VM-31 | Putz | Wand |  | Waschküche | UG | Wand |  |  | 19.5.2025 - 13:06 |  |  |  | Waschküche -UG -Wand _MaP-27_25-05-19.jpg | Waschküche -UG -Wand _MaP-27_detail_25-05-19.jpg |  | - |  | Asbest | Asbest: Widerlegt | [10 empty] | UG | 1475.2859 | 920.515
MaP-28 | Einzelprobe | VM-32 | Putz | Wand |  | Garage | UG | Wand |  |  | 19.5.2025 - 13:09 |  |  |  | Garage -UG-Wand _MaP-28_25-05-19.jpg | Garage -UG-Wand _MaP-28_detail_25-05-19.jpg |  | - |  | Asbest | Asbest: Widerlegt | [10 empty] | UG | 1815.7042 | 967.6223
MaP-29 | Einzelprobe | VM-34 | Plattenkleber | Boden |  | Küche / Bad | UG | Boden |  |  | 19.5.2025 - 13:18 |  |  |  | Küche - Bad -UG-Boden _MaP-29_25-05-19.jpg | Küche - Bad -UG-Boden _MaP-29_detail_25-05-19.jpg | 5 | m² |  | Asbest | Asbest: Bestätigt | [10 empty] | UG | 2542.2266 | 1685.5886
MaP-30 | Einzelprobe | VM-35 | Putz | Wand |  | Küche / Wohnzimmer | UG | Wand |  |  | 19.5.2025 - 13:19 |  |  |  | Küche - Wohnzimmer -UG-Wand _MaP-30_25-05-19.jpg | Küche - Wohnzimmer -UG-Wand _MaP-30_detail_25-05-19.jpg |  | - |  | Asbest | Asbest: Widerlegt | [10 empty] | UG | 3068.5831 | 1858.5522
MaP-31 | Einzelprobe | VM-36 | Faserzement | Decke |  | Wohnzimmer/ Küche / Bad | UG | Decke |  |  | 19.5.2025 - 13:20 |  |  |  | Wohnzimmer- Küche...-UG -Decke _MaP-31_25-05-19.jpg | Wohnzimmer- Küche...-UG -Decke _MaP-31_detail_25-05-19.jpg |  | - |  | Asbest | Asbest: Widerlegt | [10 empty] | UG | 2955.0081 | 2250.3041
MaP-32 | Einzelprobe | VM-37 | Putz | Wand |  | Gang | UG | Wand |  |  | 19.5.2025 - 13:34 |  |  |  | Gang -UG -Wand _MaP-32_25-05-19.jpg | Gang -UG -Wand _MaP-32_detail_25-05-19.jpg |  | - |  | Asbest | Asbest: Widerlegt | [10 empty] | UG | 2853.1739 | 1610.5851
MaP-33 | Einzelprobe | VM-38 | Putz | Decke |  | Gang | UG | Decke |  |  | 19.5.2025 - 13:34 |  |  |  | Gang -UG -Decke _MaP-33_25-05-19.jpg | Gang -UG -Decke _MaP-33_detail_25-05-19.jpg |  | - |  | Asbest | Asbest: Widerlegt | [10 empty] | UG | 2832.9777 | 1708.4866
MaP-34 | Einzelprobe | VM-39 | Plattenkleber | Wand |  | Bad | UG | Wand |  |  | 19.5.2025 - 13:35 |  |  |  | Bad -UG -Wand _MaP-34_25-05-19.jpg | Bad -UG -Wand _MaP-34_detail_25-05-19.jpg |  | - |  | Asbest | Asbest: Widerlegt | [10 empty] | UG | 2559.1328 | 1612.7146
MaP-35 | Einzelprobe | VM-40 | Putz | Wand |  | Bad | UG | Wand |  |  | 19.5.2025 - 13:36 |  |  |  | Bad -UG -Wand _MaP-35_25-05-19.jpg | Bad -UG -Wand _MaP-35_detail_25-05-19.jpg |  | - |  | Asbest | Asbest: Widerlegt | [10 empty] | UG
MaP-36 | Einzelprobe | VM-41 | Putz | Wand |  | Fassade | UG- OG | Wand |  |  | 19.5.2025 - 13:38 |  |  |  | Fassade -UG- OG-Wand _MaP-36_25-05-19.jpg | Fassade -UG- OG-Wand _MaP-36_detail_25-05-19.jpg |  | - |  | Asbest | Asbest: Widerlegt | [10 empty] | EG | 3306.9273 | 2155.4644
VB-1 | Visueller Befund | VM-24 | Faserzement | Wand / Decke |  | Küche | EG | Wand |  |  | 19.5.2025 - 12:47 |  |  |  | Küche -EG -Wand _VB-1_25-05-19.jpg | Küche -EG -Wand _VB-1_detail_25-05-19.jpg |  | - |  | Asbest | Asbest: Ungeklärt | [10 empty] | EG | 1717.7401 | 2061.194
VB-2 | Visueller Befund | VM-26 | Faserzement | Elektrotableau |  | Heizraum | UG | Wand |  |  | 19.5.2025 - 12:48 |  |  |  | Heizraum -UG -Wand _VB-2_25-05-19.jpg | Heizraum -UG -Wand _VB-2_detail_25-05-19.jpg |  | - |  | Asbest | Asbest: Ungeklärt | [10 empty] | UG | 1772.8629 | 763.191
VB-3 | Visueller Befund | VM-27 | Faserzement | Elektrotableau |  | Waschküche | UG | Wand |  |  | 19.5.2025 - 12:50 |  |  |  | Waschküche -UG -Wand _VB-3_25-05-19.jpg | Waschküche -UG -Wand _VB-3_detail_25-05-19.jpg |  | - |  | Asbest | Asbest: Ungeklärt | [10 empty] | UG | 1082.1207 | 590.6522
VB-4 | Visueller Befund | VM-28 | Faserzement | Fallrohr |  | Ganzes Haus | UG - OG | Wand |  |  | 19.5.2025 - 12:53 |  |  |  | Ganzes Haus -UG - OG -Wand _VB-4_25-05-19.jpg | Ganzes Haus -UG - OG -Wand _VB-4_detail_25-05-19.jpg |  | - |  | Asbest | Asbest: Widerlegt | [10 empty] | EG | 1320.1364 | 815.5834
VB-5 | Visueller Befund | VM-33 | Faserzement | Elektrotableau |  | Garage | UG | Wand |  |  | 19.5.2025 - 13:10 |  |  |  | Garage -UG-Wand _VB-5_25-05-19.jpg | Garage -UG-Wand _VB-5_detail_25-05-19.jpg |  | - |  | Asbest | Asbest: Ungeklärt | [10 empty] | UG | 2582.0363 | 719.8714