## Report
Bezeichnung Befund | Art | Verdachtsmoment | Material | Zugehöriges Bauteil | Farbe | Gebäude/Bereich | Stockwerk/Ebene | Raum/Teilbereich | Bemerkung Probe/Befund | Bemerkung Verdachtsmoment | Erfassungszeitpunkt | Probenehmer | Überblick | Detail | Dateiname Überblick | Dateiname Detail | Menge | Einheit | Mischprobe | Verdacht | Einstufung | Angenommene Trefferwahrscheinlichkeit | Einheit | Aussagesicherheit | Einheit | Risikomenge | Einheit | Begründung | Ergebnis Analytik | Bewertung | Aufgabe | Referenzkarte | X-Koordinate | Y-Koordinate
MaP-1 | Einzelprobe | VM-1 | Plattenkleber | Wand |  | Küche | EG | Wand |  |  | 20.5.2025 - 09:14 |  |  |  | Küche -EG -Wand _MaP-1_25-05-20.jpg | Küche -EG -Wand _MaP-1_detail_25-05-20.jpg | 5 | m² |  | Asbest | Asbest: Bestätigt
MaP-2 | Einzelprobe | VM-2 | Putz | Wand |  | Küche | EG | Wand |  |  | 20.5.2025 - 09:14 |  |  |  | Küche -EG -Wand _MaP-2_25-05-20.jpg | Küche -EG -Wand _MaP-2_detail_25-05-20.jpg |  | - |  | Asbest | Asbest: Widerlegt
MaP-3 | Einzelprobe | VM-3 | Putz | Decke |  | Küche | EG | Decke |  |  | 20.5.2025 - 09:15 |  |  |  | Küche -EG -Decke _MaP-3_25-05-20.jpg | Küche -EG -Decke _MaP-3_detail_25-05-20.jpg |  | - |  | Asbest | Asbest: Widerlegt
MaP-4 | Einzelprobe | VM-4 | Plattenkleber | Boden |  | Küche | EG | Boden |  |  | 20.5.2025 - 09:16 |  |  |  | Küche -EG -Boden _MaP-4_25-05-20.jpg | Küche -EG -Boden _MaP-4_detail_25-05-20.jpg |  | - |  | Asbest | Asbest: Widerlegt
MaP-5 | Einzelprobe | VM-5 | Plattekleber | Wand |  | Dusche / Bad | EG | Wand |  |  | 20.5.2025 - 09:20 |  |  |  | Dusche - Bad -EG -Wand _MaP-5_25-05-20.jpg | Dusche - Bad -EG -Wand _MaP-5_detail_25-05-20.jpg | 14 | m² |  | Asbest | Asbest: Bestätigt
MaP-6 | Einzelprobe | VM-6 | Putz | Decke |  | Dusche / Bad | EG | Decke |  |  | 20.5.2025 - 09:20 |  |  |  | Dusche - Bad -EG -Decke _MaP-6_25-05-20.jpg | Dusche - Bad -EG -Decke _MaP-6_detail_25-05-20.jpg |  | - |  | Asbest | Asbest: Widerlegt
MaP-7 | Einzelprobe | VM-7 | Plattenkleber | Boden |  | Dusche / Bad | EG | Boden |  |  | 20.5.2025 - 09:21 |  |  |  | Dusche - Bad -EG -Boden _MaP-7_25-05-20.jpg | Dusche - Bad -EG -Boden _MaP-7_detail_25-05-20.jpg |  | - |  | Asbest | Asbest: Widerlegt