## Report
Bezeichnung Befund | Art | Verdachtsmoment | Material | Zugehöriges Bauteil | Farbe | Gebäude/Bereich | Stockwerk/Ebene | Raum/Teilbereich | Bemerkung Probe/Befund | Bemerkung Verdachtsmoment | Erfassungszeitpunkt | Probenehmer | Überblick | Detail | Dateiname Überblick | Dateiname Detail | Menge | Einheit | Mischprobe | Verdacht | Einstufung | Angenommene Trefferwahrscheinlichkeit | Einheit | Aussagesicherheit | Einheit | Risikomenge | Einheit | Begründung | Ergebnis Analytik | Bewertung | Aufgabe | Referenzkarte | X-Koordinate | Y-Koordinate
MaP-1 | Einzelprobe | VM-1 | Plattenkleber | Wand |  | Dusche | UG | Wand |  |  | 20.5.2025 - 14:30 |  |  |  | Dusche -UG -Wand _MaP-1_25-05-20.jpg | Dusche -UG -Wand _MaP-1_detail_25-05-20.jpg |  | - |  | Asbest | Asbest: Widerlegt
MaP-2 | Einzelprobe | VM-2 | Putz | Wand |  | Dusche | UG | Wand |  |  | 20.5.2025 - 14:31 |  |  |  | Dusche -UG -Wand _MaP-2_25-05-20.jpg | Dusche -UG -Wand _MaP-2_detail_25-05-20.jpg |  | - |  | Asbest | Asbest: Widerlegt
MaP-3 | Einzelprobe | VM-3 | Putz | Decke |  | Dusche | UG | Decke |  |  | 20.5.2025 - 14:31 |  |  |  | Dusche -UG -Decke _MaP-3_25-05-20.jpg | Dusche -UG -Decke _MaP-3_detail_25-05-20.jpg |  | - |  | Asbest | Asbest: Widerlegt
MaP-4 | Einzelprobe | VM-4 | Plattenkleber | Boden |  | Dusche | UG | Boden |  |  | 20.5.2025 - 14:32 |  |  |  | Dusche -UG -Boden _MaP-4_25-05-20.jpg | Dusche -UG -Boden _MaP-4_detail_25-05-20.jpg |  | - |  | Asbest | Asbest: Widerlegt
MaP-5 | Einzelprobe | VM-5 | Plattenkleber | Boden |  | Gang | UG | Boden |  |  | 20.5.2025 - 14:39 |  |  |  | Gang -UG -Boden _MaP-5_25-05-20.jpg | Gang -UG -Boden _MaP-5_detail_25-05-20.jpg | 6 | m² |  | Asbest | Asbest: Bestätigt
MaP-6 | Einzelprobe | VM-6 | Putz | Wand |  | Gang / Treppenhaus | UG-EG | Wand |  |  | 20.5.2025 - 14:40 |  |  |  | Gang - Treppenhaus -UG-EG -Wand _MaP-6_25-05-20.jpg | Gang - Treppenhaus -UG-EG -Wand _MaP-6_detail_25-05-20.jpg |  | - |  | Asbest | Asbest: Widerlegt
MaP-7 | Einzelprobe | VM-7 | Putz | Decke |  | Gang / Treppenhaus | UG-EG | Decke |  |  | 20.5.2025 - 14:41 |  |  |  | Gang - Treppenhaus -UG-EG -Decke _MaP-7_25-05-20.jpg | Gang - Treppenhaus -UG-EG -Decke _MaP-7_detail_25-05-20.jpg |  | - |  | Asbest | Asbest: Widerlegt
MaP-8 | Einzelprobe | VM-10 | Plattenkleber | Wand |  | Bad | EG | Wand |  |  | 20.5.2025 - 15:08 |  |  |  | Bad -EG -Wand _MaP-8_25-05-20.jpg | Bad -EG -Wand _MaP-8_detail_25-05-20.jpg | 12 | m² |  | Asbest | Asbest: Bestätigt
MaP-9 | Einzelprobe | VM-11 | Putz | Wand |  | Bad | EG | Wand |  |  | 20.5.2025 - 15:09 |  |  |  | Bad -EG -Wand _MaP-9_25-05-20.jpg | Bad -EG -Wand _MaP-9_detail_25-05-20.jpg |  | - |  | Asbest | Asbest: Widerlegt
MaP-10 | Einzelprobe | VM-12 | Plattenkleber | Boden |  | Bad | EG | Boden |  |  | 20.5.2025 - 15:10 |  |  |  | Bad -EG -Boden _MaP-10_25-05-20.jpg | Bad -EG -Boden _MaP-10_detail_25-05-20.jpg | 6 | m² |  | Asbest | Asbest: Bestätigt
MaP-11 | Einzelprobe | VM-13 | Putz | Wand |  | Schlafzimmer | EG | Wand |  |  | 20.5.2025 - 15:12 |  |  |  | Schlafzimmer -EG -Wand _MaP-11_25-05-20.jpg | Schlafzimmer -EG -Wand _MaP-11_detail_25-05-20.jpg |  | - |  | Asbest | Asbest: Widerlegt
MaP-12 | Einzelprobe | VM-16 | Putz | Wand |  | Wohnzimmer | EG | Wand |  |  | 20.5.2025 - 15:18 |  |  |  | Wohnzimmer -EG -Wand _MaP-12_25-05-20.jpg | Wohnzimmer -EG -Wand _MaP-12_detail_25-05-20.jpg |  | - |  | Asbest | Asbest: Widerlegt
MaP-13 | Einzelprobe | VM-17 | Anschlagkitt | Fensterrahmen |  | Fassade | UG | Fensterrahmen |  |  | 20.5.2025 - 15:25 |  |  |  | Fassade -UG-Fenster..._MaP-13_25-05-20.jpg | Fassade -UG-Fenster..._MaP-13_detail_25-05-20.jpg | 8 | Stück |  | Asbest | Asbest: Bestätigt
MaP-14 | Einzelprobe | VM-18 | Putz | Wand |  | Fassade | UG - EG | Wand |  |  | 20.5.2025 - 15:26 |  |  |  | Fassade -UG - EG-Wand _MaP-14_25-05-20.jpg | Fassade -UG - EG-Wand _MaP-14_detail_25-05-20.jpg |  | - |  | Asbest | Asbest: Widerlegt
VB-1 | Visueller Befund | VM-8 | Faserzement | Unterdach | [6 empty] | 20.5.2025 - 14:46 |  |  |  | VB-1_25-05-20.jpg | VB-1_detail_25-05-20.jpg |  | - |  | Asbest | Asbest: Widerlegt
VB-2 | Visueller Befund | VM-9 | Faserzement | Abflussrohr | [6 empty] | 20.5.2025 - 14:46 |  |  |  | VB-2_25-05-20.jpg | VB-2_detail_25-05-20.jpg |  | - |  | Asbest | Asbest: Widerlegt
VB-3 | Visueller Befund | VM-14 | Putz / Plattenkleber | Wand / Decke |  | Küche | EG | Gesammter Raum | vor 20 Jahren erneuert |  | 20.5.2025 - 15:14 |  |  |  | Küche -EG -Gesammt..._VB-3_25-05-20.jpg | Küche -EG -Gesammt..._VB-3_detail_25-05-20.jpg |  | - |  | Asbest | Asbest: Widerlegt
VB-4 | Visueller Befund | VM-15 | Plattenkleber | Kachelofen |  | Wohnzimmer | EG | Kachelofen | vor 20 Jahren erstellt |  | 20.5.2025 - 15:17 |  |  |  | Wohnzimmer -EG -Kachelofen_VB-4_25-05-20.jpg | Wohnzimmer -EG -Kachelofen_VB-4_detail_25-05-20.jpg |  | - |  | Asbest | Asbest: Widerlegt