## Report
Bezeichnung Befund | Art | Verdachtsmoment | Material | Zugehöriges Bauteil | Farbe | Gebäude/Bereich | Stockwerk/Ebene | Raum/Teilbereich | Bemerkung Probe/Befund | Bemerkung Verdachtsmoment | Erfassungszeitpunkt | Probenehmer | Überblick | Detail | Dateiname Überblick | Dateiname Detail | Menge | Einheit | Mischprobe | Verdacht | Einstufung | Angenommene Trefferwahrscheinlichkeit | Einheit | Aussagesicherheit | Einheit | Risikomenge | Einheit | Begründung | Ergebnis Analytik | Bewertung | Aufgabe | Referenzkarte | X-Koordinate | Y-Koordinate
MaP-1 | Einzelprobe | VM-1 | (elastische) Bodenbeläge | Boden |  | Reduit / Küche | EG | Boden |  |  | 23.5.2025 - 14:35 |  |  |  | Reduit - Küche -EG -Boden _MaP-1_25-05-23.jpg | Reduit - Küche -EG -Boden _MaP-1_detail_25-05-23.jpg |  | - |  | Asbest | Asbest: Widerlegt
MaP-2 | Einzelprobe | VM-2 | Plattenkleber | Boden |  | Bad/ WC | EG | Boden |  |  | 23.5.2025 - 14:51 |  |  |  | Bad- WC -EG -Boden _MaP-2_25-05-23.jpg | Bad- WC -EG -Boden _MaP-2_detail_25-05-23.jpg |  | - |  | Asbest | Asbest: Widerlegt
MaP-3 | Einzelprobe | VM-3 | Plattenkleber | Wand |  | Bad/ WC | EG | Wand |  |  | 23.5.2025 - 14:52 |  |  |  | Bad- WC -EG -Wand _MaP-3_25-05-23.jpg | Bad- WC -EG -Wand _MaP-3_detail_25-05-23.jpg | 17 | m² |  | Asbest | Asbest: Bestätigt
MaP-4 | Einzelprobe | VM-4 | Putz | Wand |  | Bad/ WC / Küche | EG | Wand |  |  | 23.5.2025 - 14:53 |  |  |  | Bad- WC - Küche -EG -Wand _MaP-4_25-05-23.jpg | Bad- WC - Küche -EG -Wand _MaP-4_detail_25-05-23.jpg | 4 | m² |  | Asbest | Asbest: Bestätigt | 80 | % | 85.75685 | % | 0.4557807 | m²
MaP-5 | Einzelprobe | VM-5 | Plattenkleber | Wand |  | Küche | EG | Wand |  |  | 23.5.2025 - 14:53 |  |  |  | Küche -EG -Wand _MaP-5_25-05-23.jpg | Küche -EG -Wand _MaP-5_detail_25-05-23.jpg | 2 | m² |  | Asbest | Asbest: Bestätigt