## Report
Bezeichnung Befund | Art | Verdachtsmoment | Material | Zugehöriges Bauteil | Farbe | Gebäude/Bereich | Stockwerk/Ebene | Raum/Teilbereich | Bemerkung Probe/Befund | Bemerkung Verdachtsmoment | Erfassungszeitpunkt | Probenehmer | Überblick | Detail | Dateiname Überblick | Dateiname Detail | Menge | Einheit | Mischprobe | Verdacht | Einstufung | Angenommene Trefferwahrscheinlichkeit | Einheit | Aussagesicherheit | Einheit | Risikomenge | Einheit | Begründung | Ergebnis Analytik | Bewertung | Aufgabe | Referenzkarte | X-Koordinate | Y-Koordinate
MaP-1 | Einzelprobe | VM-1 | (elastische) Bodenbeläge | Boden |  | Küche | 2.OG rechts | Boden |  |  | 23.5.2025 - 13:27 |  |  |  | Küche -2.OG re...-Boden _MaP-1_25-05-23.jpg | Küche -2.OG re...-Boden _MaP-1_detail_25-05-23.jpg | 5 | m² |  | Asbest | Asbest: Bestätigt | 60 | % | 64.46178 | % | 1.066147 | m²
MaP-2 | Einzelprobe | VM-6 | (elastische) Bodenbeläge | Boden |  | Bad / WC | 2. OG | Boden |  |  | 23.5.2025 - 13:28 |  |  |  | Bad - WC -2. OG-Boden _MaP-2_25-05-23.jpg | Bad - WC -2. OG-Boden _MaP-2_detail_25-05-23.jpg | 5 | m² |  | Asbest | Asbest: Bestätigt | 60 | % | 64.46178 | % | 1.066147 | m²
MaP-3 | Einzelprobe | VM-2 | Plattenkleber | Wand |  | Bad / WC | 2. OG | Wand |  |  | 23.5.2025 - 13:30 |  |  |  | Bad - WC -2. OG-Wand _MaP-3_25-05-23.jpg | Bad - WC -2. OG-Wand _MaP-3_detail_25-05-23.jpg |  | - |  | Asbest | Asbest: Widerlegt
MaP-4 | Einzelprobe | VM-3 | Putz | Decke |  | Bad / WC / Gang / Wohnzimmer | 2. OG | Decke |  |  | 23.5.2025 - 13:31 |  |  |  | Bad - WC - Gang -...-2. OG-Decke _MaP-4_25-05-23.jpg | Bad - WC - Gang -...-2. OG-Decke _MaP-4_detail_25-05-23.jpg | 30 | m² |  | Asbest | Asbest: Bestätigt | 80 | % | 82.07892 | % | 4.301058 | m²
MaP-5 | Einzelprobe | VM-4 | Putz | Wand |  | Bad / WC | 2. OG | Wand |  |  | 23.5.2025 - 13:34 |  |  |  | Bad - WC -2. OG-Wand _MaP-5_25-05-23.jpg | Bad - WC -2. OG-Wand _MaP-5_detail_25-05-23.jpg | 4 | m² |  | Asbest | Asbest: Bestätigt | 80 | % | 85.75685 | % | 0.4557807 | m²
MaP-6 | Einzelprobe | VM-5 | Klebstoffe | Wand |  | Gang / Wohnzimmer | 2. OG | Wand |  |  | 23.5.2025 - 13:38 |  |  |  | Gang - Wohnzimmer -2. OG -Wand _MaP-6_25-05-23.jpg | Gang - Wohnzimmer -2. OG -Wand _MaP-6_detail_25-05-23.jpg |  | - |  | Asbest | Asbest: Widerlegt