## Report
Bezeichnung Befund | Art | Verdachtsmoment | Material | Zugehöriges Bauteil | Farbe | Gebäude/Bereich | Stockwerk/Ebene | Raum/Teilbereich | Bemerkung Probe/Befund | Bemerkung Verdachtsmoment | Erfassungszeitpunkt | Probenehmer | Überblick | Detail | Dateiname Überblick | Dateiname Detail | Menge | Einheit | Mischprobe | Verdacht | Einstufung | Angenommene Trefferwahrscheinlichkeit | Einheit | Aussagesicherheit | Einheit | Risikomenge | Einheit | Begründung | Ergebnis Analytik | Bewertung | Aufgabe | Referenzkarte | X-Koordinate | Y-Koordinate
MaP-1 | Einzelprobe | VM-1 | Plattenkleber | Wand |  | Küche | EG | Wand |  |  | 23.5.2025 - 10:41 |  |  |  | Küche -EG -Wand _MaP-1_25-05-23.jpg | Küche -EG -Wand _MaP-1_detail_25-05-23.jpg |  | - |  | Asbest | Asbest: Widerlegt
MaP-2 | Einzelprobe | VM-2 | Putz | Wand |  | Küche | EG | Wand |  |  | 23.5.2025 - 10:41 |  |  |  | Küche -EG -Wand _MaP-2_25-05-23.jpg | Küche -EG -Wand _MaP-2_detail_25-05-23.jpg |  | - |  | Asbest | Asbest: Widerlegt
MaP-3 | Einzelprobe | VM-3 | Plattenkleber | Boden |  | Küche | EG | Boden |  |  | 23.5.2025 - 10:42 |  |  |  | Küche -EG -Boden _MaP-3_25-05-23.jpg | Küche -EG -Boden _MaP-3_detail_25-05-23.jpg |  | - |  | Asbest | Asbest: Widerlegt
MaP-4 | Einzelprobe | VM-4 | Putz | Decke |  | Küche | EG | Decke |  |  | 23.5.2025 - 10:42 |  |  |  | Küche -EG -Decke _MaP-4_25-05-23.jpg | Küche -EG -Decke _MaP-4_detail_25-05-23.jpg |  | - |  | Asbest | Asbest: Widerlegt
MaP-5 | Einzelprobe | VM-5 | Klebstoffe | Boden |  | Wohnzimmer / Gang +alle Schlafzimmer | EG | Boden |  |  | 23.5.2025 - 10:52 |  |  |  | Wohnzimmer - Gang...-EG -Boden _MaP-5_25-05-23.jpg | Wohnzimmer - Gang...-EG -Boden _MaP-5_detail_25-05-23.jpg |  | - |  | Asbest | Asbest: Widerlegt
MaP-6 | Einzelprobe | VM-6 | Putz | Decke |  | Wohnzimmer / Gang | EG | Decke |  |  | 23.5.2025 - 10:53 |  |  |  | Wohnzimmer - Gang -EG -Decke _MaP-6_25-05-23.jpg | Wohnzimmer - Gang -EG -Decke _MaP-6_detail_25-05-23.jpg |  | - |  | Asbest | Asbest: Widerlegt
MaP-7 | Einzelprobe | VM-7 | Putz | Wand |  | Wohnzimmer / Gang | EG | Wand |  |  | 23.5.2025 - 10:54 |  |  |  | Wohnzimmer - Gang -EG -Wand _MaP-7_25-05-23.jpg | Wohnzimmer - Gang -EG -Wand _MaP-7_detail_25-05-23.jpg |  | - |  | Asbest | Asbest: Widerlegt
MaP-8 | Einzelprobe | VM-8 | Putz | Wand |  | Cheminée | EG | Wand |  |  | 23.5.2025 - 10:55 |  |  |  | Cheminée -EG -Wand _MaP-8_25-05-23.jpg | Cheminée -EG -Wand _MaP-8_detail_25-05-23.jpg |  | - |  | Asbest | Asbest: Widerlegt
MaP-9 | Einzelprobe | VM-10 | (elastische) Bodenbeläge | Boden |  | Reduit | EG | Boden |  |  | 23.5.2025 - 10:59 |  |  |  | Reduit -EG -Boden _MaP-9_25-05-23.jpg | Reduit -EG -Boden _MaP-9_detail_25-05-23.jpg |  | - |  | Asbest | Asbest: Widerlegt
MaP-10 | Einzelprobe | VM-11 | Plattenkleber | Wand |  | Bad/ WC | EG | Wand |  |  | 23.5.2025 - 11:07 |  |  |  | Bad- WC -EG -Wand _MaP-10_25-05-23.jpg | Bad- WC -EG -Wand _MaP-10_detail_25-05-23.jpg | 18 | m² |  | Asbest | Asbest: Bestätigt
MaP-11 | Einzelprobe | VM-12 | Putz | Wand |  | Bad/ WC | EG | Wand |  |  | 23.5.2025 - 11:08 |  |  |  | Bad- WC -EG -Wand _MaP-11_25-05-23.jpg | Bad- WC -EG -Wand _MaP-11_detail_25-05-23.jpg |  | - |  | Asbest | Asbest: Widerlegt
MaP-12 | Einzelprobe | VM-13 | Putz | Decke |  | Bad/ WC | EG | Decke |  |  | 23.5.2025 - 11:09 |  |  |  | Bad- WC -EG -Decke _MaP-12_25-05-23.jpg | Bad- WC -EG -Decke _MaP-12_detail_25-05-23.jpg |  | - |  | Asbest | Asbest: Widerlegt
MaP-13 | Einzelprobe | VM-14 | Plattenkleber | Boden |  | Bad/ WC | EG | Boden |  |  | 23.5.2025 - 11:20 |  |  |  | Bad- WC -EG -Boden _MaP-13_25-05-23.jpg | Bad- WC -EG -Boden _MaP-13_detail_25-05-23.jpg |  | - |  | Asbest | Asbest: Widerlegt
MaP-14 | Einzelprobe | VM-15 | Putz | Decke |  | Schlafzimmer | EG | Decke |  |  | 23.5.2025 - 11:27 |  |  |  | Schlafzimmer -EG -Decke_MaP-14_25-05-23.jpg | Schlafzimmer -EG -Decke_MaP-14_detail_25-05-23.jpg |  | - |  | Asbest | Asbest: Widerlegt
MaP-15 | Einzelprobe | VM-16 | Putz | Wand |  | Schlafzimmer | EG | Wand |  |  | 23.5.2025 - 11:28 |  |  |  | Schlafzimmer -EG -Wand _MaP-15_25-05-23.jpg | Schlafzimmer -EG -Wand _MaP-15_detail_25-05-23.jpg |  | - |  | Asbest | Asbest: Widerlegt
VB-1 | Visueller Befund | VM-9 | Asbestschnüre | Wand / Boden |  | Cheminée | EG | Boden |  |  | 23.5.2025 - 10:55 |  |  |  | Cheminée -EG -Boden _VB-1_25-05-23.jpg | Cheminée -EG -Boden _VB-1_detail_25-05-23.jpg |  | - |  | Asbest | Asbest: Ungeklärt