## Report
Bezeichnung Befund | Art | Verdachtsmoment | Material | Zugehöriges Bauteil | Farbe | Gebäude/Bereich | Stockwerk/Ebene | Raum/Teilbereich | Bemerkung Probe/Befund | Bemerkung Verdachtsmoment | Erfassungszeitpunkt | Probenehmer | Überblick | Detail | Dateiname Überblick | Dateiname Detail | Menge | Einheit | Mischprobe | Verdacht | Einstufung | Angenommene Trefferwahrscheinlichkeit | Einheit | Aussagesicherheit | Einheit | Risikomenge | Einheit | Begründung | Ergebnis Analytik | Bewertung | Aufgabe | Referenzkarte | X-Koordinate | Y-Koordinate
MaP-1 | Einzelprobe | VM-1 | Verputz | Fassade | Braun | Fassade Sockelputz | EG |  |  |  | 06.6.2025 - 13:53 |  |  |  | Fassade Sockelputz-EG-_MaP-1_25-06-06.jpg | Fassade Sockelputz-EG-_MaP-1_detail_25-06-06.jpg |  | - |  | Asbest | Asbest: Widerlegt | [10 empty] | 20250612_090155 | 329.6973 | 819.1759
MaP-2 | Einzelprobe | VM-2 | Verputz | Fassade |  | Fassadenputz | EG |  |  |  | 06.6.2025 - 13:55 |  |  |  | Fassadenputz-EG-_MaP-2_25-06-06.jpg | Fassadenputz-EG-_MaP-2_detail_25-06-06.jpg |  | - |  | Asbest | Asbest: Widerlegt | [10 empty] | 20250612_090155 | 1013.7297 | 830.7228
MaP-3 | Einzelprobe | VM-3 | Fensterkit | Fenster |  | Fenster beim Hinterausgang | EG |  |  |  | 06.6.2025 - 13:57 |  |  |  | Fenster beim Hint...-EG-_MaP-3_25-06-06.jpg | Fenster beim Hint...-EG-_MaP-3_detail_25-06-06.jpg |  | - |  | Asbest | Asbest: Widerlegt | [10 empty] | 20250612_090155 | 2020.4844 | 232.8747
MaP-4 | Einzelprobe | VM-4 | Fliessenkleber | Boden |  | Sitzplatz aussen | EG |  |  |  | 06.6.2025 - 14:02 |  |  |  | Sitzplatz aussen-EG-_MaP-4_25-06-06.jpg | Sitzplatz aussen-EG-_MaP-4_detail_25-06-06.jpg |  | - |  | Asbest | Asbest: Widerlegt | [10 empty] | 20250612_090155 | 1465.5977 | 563.0903
MaP-5 | Einzelprobe | VM-4 | Fliessenkleber | Boden |  | Gang | 2. OG |  |  |  | 06.6.2025 - 14:10 |  |  |  | Gang-2. OG-_MaP-5_25-06-06.jpg | Gang-2. OG-_MaP-5_detail_25-06-06.jpg |  | - |  | Asbest | Asbest: Widerlegt | [10 empty] | 20250612_090144 | 1201.3468 | 1829.4779
MaP-6 | Einzelprobe | VM-7 | Fliessenkleber | Sockel |  | Gang | 2. OG |  |  |  | 06.6.2025 - 14:17 |  |  |  | Gang-2. OG-_MaP-6_25-06-06.jpg | Gang-2. OG-_MaP-6_detail_25-06-06.jpg |  | - |  | Asbest | Asbest: Widerlegt | [10 empty] | 20250612_090144 | 1118.8662 | 1759.4486
MaP-7 | Einzelprobe | VM-8 | Verputz | Wand |  | Gang | 2. OG |  |  |  | 06.6.2025 - 14:20 |  |  |  | Gang-2. OG-_MaP-7_25-06-06.jpg | Gang-2. OG-_MaP-7_detail_25-06-06.jpg |  | - |  | Asbest | Asbest: Widerlegt | [10 empty] | 20250612_090144 | 1566.1621 | 1713.2991
MaP-8 | Einzelprobe | VM-9 | Verputz | Wand |  | Zimmer | 2. OG |  |  |  | 06.6.2025 - 14:24 |  |  |  | Zimmer-2. OG-_MaP-8_25-06-06.jpg | Zimmer-2. OG-_MaP-8_detail_25-06-06.jpg |  | - |  | Asbest | Asbest: Widerlegt | [10 empty] | 20250612_090144 | 1597.4854 | 784.8782
MaP-9 | Einzelprobe | VM-10 | Tapete | Wand |  | Zimmer | 2. OG |  |  |  | 06.6.2025 - 14:26 |  |  |  | Zimmer-2. OG-_MaP-9_25-06-06.jpg | Zimmer-2. OG-_MaP-9_detail_25-06-06.jpg |  | - |  | Asbest | Asbest: Widerlegt | [10 empty] | 20250612_090144 | 1023.6436 | 1207.0111
MaP-10 | Einzelprobe | VM-11 | Fliessenkleber | Wand |  | Badezimmer | 2. OG |  |  |  | 06.6.2025 - 14:31 |  |  |  | Badezimmer-2. OG-_MaP-10_25-06-06.jpg | Badezimmer-2. OG-_MaP-10_detail_25-06-06.jpg |  | - |  | Asbest | Asbest: Widerlegt | [10 empty] | 20250612_090144 | 1590.5942 | 1759.4486
MaP-11 | Einzelprobe | VM-13 | Verputz | Decke |  | Gang | 2. OG |  |  |  | 06.6.2025 - 14:36 |  |  |  | Gang-2. OG-_MaP-11_25-06-06.jpg | Gang-2. OG-_MaP-11_detail_25-06-06.jpg |  | - |  | Asbest | Asbest: Widerlegt | [10 empty] | 20250612_090144 | 1019.8848 | 1618.2852
MaP-12 | Einzelprobe | VM-14 | Fliessenkleber | Boden |  | Badezimmer | 2. OG |  |  |  | 06.6.2025 - 14:38 |  |  |  | Badezimmer-2. OG-_MaP-12_25-06-06.jpg | Badezimmer-2. OG-_MaP-12_detail_25-06-06.jpg |  | - |  | Asbest | Asbest: Widerlegt | [10 empty] | 20250612_090144 | 1553.0063 | 1806.9556
MaP-13 | Einzelprobe | VM-16 | Fliessenkleber | Boden |  | Boden | 1. OG |  |  |  | 06.6.2025 - 14:58 |  |  |  | Boden-1. OG-_MaP-13_25-06-06.jpg | Boden-1. OG-_MaP-13_detail_25-06-06.jpg |  | - |  | Asbest | Asbest: Widerlegt | [10 empty] | 20250612_090131 | 914.8452 | 1630.984
MaP-14 | Einzelprobe | VM-17 | Tapete | Wand |  | Zimmer | 1. OG |  |  |  | 06.6.2025 - 15:10 |  |  |  | Zimmer-1. OG-_MaP-14_25-06-06.jpg | Zimmer-1. OG-_MaP-14_detail_25-06-06.jpg |  | - |  | Asbest | Asbest: Bestätigt | [10 empty] | 20250612_090131 | 1273.7598 | 1117.7104
MaP-15 | Einzelprobe | VM-18 | Verputz | Decke |  | Zimmer | 1. OG |  |  |  | 06.6.2025 - 15:13 |  |  |  | Zimmer-1. OG-_MaP-15_25-06-06.jpg | Zimmer-1. OG-_MaP-15_detail_25-06-06.jpg |  | - |  | Asbest | Asbest: Widerlegt | [10 empty] | 20250612_090131 | 1089.8384 | 1152.5304
MaP-16 | Einzelprobe | VM-20 | Fliessenkleber | Boden |  | Badezimmer | 1. OG |  |  |  | 06.6.2025 - 15:20 |  |  |  | Badezimmer-1. OG-_MaP-16_25-06-06.jpg | Badezimmer-1. OG-_MaP-16_detail_25-06-06.jpg |  | - |  | Asbest | Asbest: Widerlegt | [10 empty] | 20250612_090131 | 1380.8984 | 1820.5599
MaP-17 | Einzelprobe | VM-21 | Fliessenklener | Wand |  | Badezimmer | 1. OG |  |  |  | 06.6.2025 - 15:24 |  |  |  | Badezimmer-1. OG-_MaP-17_25-06-06.jpg | Badezimmer-1. OG-_MaP-17_detail_25-06-06.jpg |  | - |  | Asbest | Asbest: Widerlegt | [10 empty] | 20250612_090131 | 1838.6187 | 1823.1392
MaP-18 | Einzelprobe | VM-22 | Verputz | Wand |  | Garderobe | EG |  |  |  | 06.6.2025 - 15:33 |  |  |  | Garderobe-EG-_MaP-18_25-06-06.jpg | Garderobe-EG-_MaP-18_detail_25-06-06.jpg |  | - |  | Asbest | Asbest: Widerlegt | [10 empty] | 20250612_090155 | 765.7686 | 1971.5612
MaP-19 | Einzelprobe | VM-25 | Parkettkleber | Boden |  | Zimmer | EG |  |  |  | 06.6.2025 - 15:46 |  |  |  | Zimmer-EG-_MaP-19_25-06-06.jpg | Zimmer-EG-_MaP-19_detail_25-06-06.jpg |  | - |  | Asbest | Asbest: Widerlegt | [10 empty] | 20250612_090155 | 1999.9561 | 488.9603
MaP-20 | Einzelprobe | VM-27 | Verputz | Wand |  | Küche | EG |  |  |  | 06.6.2025 - 16:02 |  |  |  | Küche-EG-_MaP-20_25-06-06.jpg | Küche-EG-_MaP-20_detail_25-06-06.jpg |  | - |  | Asbest | Asbest: Widerlegt | [10 empty] | 20250612_090155 | 1841.9502 | 2002.561
MaP-21 | Einzelprobe | VM-28 | Verputz | Wand |  | Waschküche | KG |  |  |  | 06.6.2025 - 16:15 |  |  |  | Waschküche-KG-_MaP-21_25-06-06.jpg | Waschküche-KG-_MaP-21_detail_25-06-06.jpg |  | - |  | Asbest | Asbest: Widerlegt
MaP-22 | Einzelprobe | VM-29 | Bodenanstrich | Boden |  | Wascheküche | UG |  |  |  | 06.6.2025 - 16:21 |  |  |  | Wascheküche-UG-_MaP-22_25-06-06.jpg | Wascheküche-UG-_MaP-22_detail_25-06-06.jpg |  | - |  | PCB | PCB: Widerlegt | [10 empty] | 20250612_090206 | 2177.8809 | 1206.6768
MaP-23 | Einzelprobe | VM-31 | Verputz | Wand |  | Boilerraum | UG |  |  |  | 06.6.2025 - 16:27 |  |  |  | Boilerraum-UG-_MaP-23_25-06-06.jpg | Boilerraum-UG-_MaP-23_detail_25-06-06.jpg |  | - |  | Asbest | Asbest: Widerlegt | [10 empty] | 20250612_090206 | 625.2051 | 1875.487
MaP-24 | Einzelprobe | VM-32 | Verputz | Wand |  | Werkstatt | UG |  |  |  | 06.6.2025 - 16:29 |  |  |  | Werkstatt-UG-_MaP-24_25-06-06.jpg | Werkstatt-UG-_MaP-24_detail_25-06-06.jpg |  | - |  | Asbest | Asbest: Widerlegt | [10 empty] | 20250612_090206 | 188.916 | 1514.0514
MaP-25 | Einzelprobe | VM-33 | Rohrdämmung | Leitung |  | Tankraum | UG |  |  |  | 06.6.2025 - 16:32 |  |  |  | Tankraum-UG-_MaP-25_25-06-06.jpg | Tankraum-UG-_MaP-25_detail_25-06-06.jpg |  | - |  | Asbest | Asbest: Widerlegt | [10 empty] | 20250612_090206 | 339.3359 | 2097.9089
MaP-26 | Einzelprobe | [9 empty] | 06.6.2025 - 16:33 | [6 empty] | -
VB-1 | Visueller Befund | VM-5 | Konstruktions- und Verkleidungsholz | Divers |  | Dachstock | DG |  |  |  | 06.6.2025 - 14:10 |  |  |  | Dachstock-DG-_VB-1_25-06-06.jpg | Dachstock-DG-_VB-1_detail_25-06-06.jpg |  | - |  | Holzschutzmittel | Holzschutzmittel: Ungeklärt
VB-2 | Visueller Befund | VM-12 | Anschlagkit | Fenster |  | Fenster | 2. OG |  |  |  | 06.6.2025 - 14:33 |  |  |  | Fenster-2. OG-_VB-2_25-06-06.jpg | Fenster-2. OG-_VB-2_detail_25-06-06.jpg |  | - |  | Asbest | Asbest: Widerlegt | [10 empty] | 20250612_090144 | 400.9375 | 1640.0027
VB-3 | Visueller Befund | VM-15 | Parkett | Boden |  | Boden | 1. OG |  |  |  | 06.6.2025 - 14:56 |  |  |  | Boden-1. OG-_VB-3_25-06-06.jpg | Boden-1. OG-_VB-3_detail_25-06-06.jpg |  | - |  | Parkettkleber | Parkettkleber: Widerlegt | [10 empty] | 20250612_090131 | 1955.2808 | 1097.0763
VB-4 | Visueller Befund | VM-19 | Rauchmelder | Decke |  | Zimmer | Ganzes Gebäude |  |  |  | 06.6.2025 - 15:17 |  |  |  | Zimmer-Ganzes ...-_VB-4_25-06-06.jpg | Zimmer-Ganzes ...-_VB-4_detail_25-06-06.jpg |  | - |  | Radioaktiv | Radioaktiv: Widerlegt
VB-5 | Visueller Befund | VM-23 | Fliessenkleber | Boden |  | Boden | EG |  |  | Dieses Format gab es vor 1995 noch nicht. | 06.6.2025 - 15:35 |  |  |  | Boden-EG-_VB-5_25-06-06.jpg | Boden-EG-_VB-5_detail_25-06-06.jpg |  | - |  | Asbest | Asbest: Widerlegt | [10 empty] | 20250612_090155 | 1084.2686 | 1731.6494
VB-6 | Visueller Befund | VM-24 | Teppichkleber | Boden |  | Gang | EG |  |  | Neuartiger Teppich, direkt auf Unterlagsboden | 06.6.2025 - 15:44 |  |  |  | Gang-EG-_VB-6_25-06-06.jpg | Gang-EG-_VB-6_detail_25-06-06.jpg |  | - |  | Asbest | Asbest: Widerlegt | [10 empty] | 20250612_090155 | 662.5049 | 1983.6916
VB-7 | Visueller Befund | VM-26 | Faserzement | Blumenkiste |  | Fenstersims aussen | EG |  |  |  | 06.6.2025 - 16:00 |  |  |  | Fenstersims aussen-EG-_VB-7_25-06-06.jpg | Fenstersims aussen-EG-_VB-7_detail_25-06-06.jpg |  | - |  | Asbest | Asbest: Widerlegt | [10 empty] | 20250612_090155 | 2163.1329 | 232.551
VB-8 | Visueller Befund | VM-30 | Rohrdämmung | Wasserleitungen |  | Boilerraum | UG |  |  |  | 06.6.2025 - 16:24 |  |  |  | Boilerraum-UG-_VB-8_25-06-06.jpg | Boilerraum-UG-_VB-8_detail_25-06-06.jpg |  | - |  | FCKW | FCKW: Ungeklärt | [10 empty] | 20250612_090206 | 651.7864 | 2332.1906
VB-9 | Visueller Befund | VM-34 | Flunschdichtung | Tank |  | Tankraum | UG |  |  |  | 06.6.2025 - 16:34 |  |  |  | Tankraum-UG-_VB-9_25-06-06.jpg | Tankraum-UG-_VB-9_detail_25-06-06.jpg |  | - |  | Asbest | Asbest: Bestätigt | [10 empty] | 20250612_090206 | 308.6816 | 2111.8102