## Report
Bezeichnung Befund | Art | Verdachtsmoment | Material | Zugehöriges Bauteil | Farbe | Gebäude/Bereich | Stockwerk/Ebene | Raum/Teilbereich | Bemerkung Probe/Befund | Bemerkung Verdachtsmoment | Erfassungszeitpunkt | Probenehmer | Überblick | Detail | Dateiname Überblick | Dateiname Detail | Menge | Einheit | Mischprobe | Verdacht | Einstufung | Angenommene Trefferwahrscheinlichkeit | Einheit | Aussagesicherheit | Einheit | Risikomenge | Einheit | Begründung | Ergebnis Analytik | Bewertung | Aufgabe | Referenzkarte | X-Koordinate | Y-Koordinate
MaP-1 | Einzelprobe | VM-1 | Putz | Wand |  | Wohnzimmer Ost | EG | Wand |  |  | 12.5.2025 - 09:55 |  |  |  | Wohnzimmer Ost -EG -Wand _MaP-1_25-05-12.jpg | Wohnzimmer Ost -EG -Wand _MaP-1_detail_25-05-12.jpg | 22 | m² |  | Asbest | Asbest: Widerlegt | 80 | % | 82.43027 | % | 3.092272 | m²
MaP-2 | Einzelprobe | VM-2 | (elastische) Bodenbeläge | Boden |  | WC Ost | EG | Boden |  |  | 12.5.2025 - 10:03 |  |  |  | WC Ost -EG -Boden _MaP-2_25-05-12.jpg | WC Ost -EG -Boden _MaP-2_detail_25-05-12.jpg |  | - |  | Asbest | Asbest: Widerlegt
MaP-3 | Einzelprobe | VM-3 | Putz | Decke / Wand |  | WC Ost | EG | Decke / Wand |  |  | 12.5.2025 - 10:06 |  |  |  | WC Ost -EG -Decke -..._MaP-3_25-05-12.jpg | WC Ost -EG -Decke -..._MaP-3_detail_25-05-12.jpg | 12 | m² |  | Asbest | Asbest: Widerlegt | 80 | % | 83.29932 | % | 1.603265 | m²
MaP-4 | Einzelprobe | VM-4 | Putz | Wand |  | Schlafzimmer Ost | EG | Wand |  |  | 12.5.2025 - 10:18 |  |  |  | Schlafzimmer Ost -EG -Wand _MaP-4_25-05-12.jpg | Schlafzimmer Ost -EG -Wand _MaP-4_detail_25-05-12.jpg | 32 | m² |  | Asbest | Asbest: Bestätigt | 80 | % | 82.0125 | % | 4.6048 | m²
MaP-5 | Einzelprobe | VM-5 | Putz | Wand |  | Wohnzimmer Ost | OG | Wand |  |  | 12.5.2025 - 10:31 |  |  |  | Wohnzimmer Ost -OG-Wand _MaP-5_25-05-12.jpg | Wohnzimmer Ost -OG-Wand _MaP-5_detail_25-05-12.jpg |  | - |  | Asbest | Asbest: Widerlegt
MaP-6 | Einzelprobe | VM-6 | Putz | Wand |  | Treppenhaus/ Gang Ost | EG - OG | Wand |  |  | 12.5.2025 - 10:33 |  |  |  | Treppenhaus- Gang...-EG - OG -Wand _MaP-6_25-05-12.jpg | Treppenhaus- Gang...-EG - OG -Wand _MaP-6_detail_25-05-12.jpg | 45 | m² |  | Asbest | Asbest: Bestätigt | 80 | % | 81.69544 | % | 6.589643 | m²
MaP-7 | Einzelprobe | VM-7 | Putz | Decke |  | Treppenhaus / Gang Ost | OG | Decke |  |  | 12.5.2025 - 10:36 |  |  |  | Treppenhaus - Gan...-OG -Decke _MaP-7_25-05-12.jpg | Treppenhaus - Gan...-OG -Decke _MaP-7_detail_25-05-12.jpg | 13 | m² |  | Asbest | Asbest: Bestätigt | 80 | % | 83.16863 | % | 1.750463 | m²
MaP-8 | Einzelprobe | VM-8 | Putz | Wand |  | Küche West | EG | Wand |  |  | 12.5.2025 - 10:45 |  |  |  | Küche West -EG -Wand _MaP-8_25-05-12.jpg | Küche West -EG -Wand _MaP-8_detail_25-05-12.jpg | 25 | m² |  | Asbest | Asbest: Widerlegt | 80 | % | 82.27874 | % | 3.544252 | m²
MaP-9 | Einzelprobe | VM-9 | Putz | Decke |  | Küche West | EG | Decke |  |  | 12.5.2025 - 10:48 |  |  |  | Küche West -EG -Decke _MaP-9_25-05-12.jpg | Küche West -EG -Decke _MaP-9_detail_25-05-12.jpg | 10 | m² |  | Asbest | Asbest: Widerlegt | 80 | % | 83.61771 | % | 1.310583 | m²
MaP-10 | Einzelprobe | VM-10 | Putz | Wand |  | Wohnzimmer West | EG | Wand /Decke |  |  | 12.5.2025 - 10:51 |  |  |  | Wohnzimmer West -EG -Wand -D..._MaP-10_25-05-12.jpg | Wohnzimmer West -EG -Wand -D..._MaP-10_detail_25-05-12.jpg | 25 | m² |  | Asbest | Asbest: Widerlegt | 80 | % | 82.27874 | % | 3.544252 | m²
MaP-11 | Einzelprobe | VM-11 | Putz | Wand |  | Treppenhaus / Gang West | EG - DG | Wand |  |  | 12.5.2025 - 11:04 |  |  |  | Treppenhaus - Gan...-EG - DG-Wand _MaP-11_25-05-12.jpg | Treppenhaus - Gan...-EG - DG-Wand _MaP-11_detail_25-05-12.jpg | 25 | m² |  | Asbest | Asbest: Widerlegt | 80 | % | 82.27874 | % | 3.544252 | m²
MaP-12 | Einzelprobe | VM-12 | Putz | Decke |  | Treppenhaus / Gang West | EG - DG | Decke |  |  | 12.5.2025 - 11:07 |  |  |  | Treppenhaus - Gan...-EG - DG-Decke _MaP-12_25-05-12.jpg | Treppenhaus - Gan...-EG - DG-Decke _MaP-12_detail_25-05-12.jpg | 16 | m² |  | Asbest | Asbest: Bestätigt | 80 | % | 82.85343 | % | 2.194761 | m²
MaP-13 | Einzelprobe | VM-13 | Putz | Wand |  | WC West | EG | Wand |  |  | 12.5.2025 - 11:09 |  |  |  | WC West -EG -Wand _MaP-13_25-05-12.jpg | WC West -EG -Wand _MaP-13_detail_25-05-12.jpg | 9 | m² |  | Asbest | Asbest: Widerlegt | 80 | % | 83.81568 | % | 1.165271 | m²
MaP-14 | Einzelprobe | VM-14 | Putz | Wand |  | Wohnzimmer West | OG | Wand |  |  | 12.5.2025 - 11:19 |  |  |  | Wohnzimmer West -OG -Wand _MaP-14_25-05-12.jpg | Wohnzimmer West -OG -Wand _MaP-14_detail_25-05-12.jpg | 10 | m² |  | Asbest | Asbest: Widerlegt | 80 | % | 83.61771 | % | 1.310583 | m²
MaP-15 | Einzelprobe | VM-15 | Putz | Decke |  | Wohnzimmer West | OG | Decke |  |  | 12.5.2025 - 11:20 |  |  |  | Wohnzimmer West -OG -Decke _MaP-15_25-05-12.jpg | Wohnzimmer West -OG -Decke _MaP-15_detail_25-05-12.jpg | 14 | m² |  | Asbest | Asbest: Widerlegt | 80 | % | 83.05229 | % | 1.898144 | m²