## Report
Bezeichnung Befund | Art | Verdachtsmoment | Material | Zugehöriges Bauteil | Farbe | Gebäude/Bereich | Stockwerk/Ebene | Raum/Teilbereich | Bemerkung Probe/Befund | Bemerkung Verdachtsmoment | Erfassungszeitpunkt | Probenehmer | Überblick | Detail | Dateiname Überblick | Dateiname Detail | Menge | Einheit | Mischprobe | Verdacht | Einstufung | Angenommene Trefferwahrscheinlichkeit | Einheit | Aussagesicherheit | Einheit | Risikomenge | Einheit | Begründung | Ergebnis Analytik | Bewertung | Aufgabe | Referenzkarte | X-Koordinate | Y-Koordinate
MaP-1 | Einzelprobe | VM-1 | Putz | Wand |  | Technik | EG links | Wand |  |  | 10.6.2025 - 09:56 |  |  |  | Technik -EG links -Wand _MaP-1_25-06-10.jpg | Technik -EG links -Wand _MaP-1_detail_25-06-10.jpg |  | - |  | Asbest | Asbest: Widerlegt
MaP-2 | Einzelprobe | VM-3 | Putz | Wand |  | Wohnzimmer / Schlafzimmer | EG links | Wand |  |  | 10.6.2025 - 10:03 |  |  |  | Wohnzimmer - Schl...-EG links -Wand _MaP-2_25-06-10.jpg | Wohnzimmer - Schl...-EG links -Wand _MaP-2_detail_25-06-10.jpg |  | - |  | Asbest | Asbest: Widerlegt
MaP-3 | Einzelprobe | VM-6 | Putz | Wand |  | Wohnzimmer / Schlafzimmer | EG rechts | Wand |  |  | 10.6.2025 - 10:16 |  |  |  | Wohnzimmer - Schl...-EG rechts -Wand _MaP-3_25-06-10.jpg | Wohnzimmer - Schl...-EG rechts -Wand _MaP-3_detail_25-06-10.jpg |  | - |  | Asbest | Asbest: Widerlegt
MaP-4 | Einzelprobe | VM-7 | Putz | Decke / Wand |  | Gewölbekeller | EG rechts | Wand / Decke |  |  | 10.6.2025 - 10:18 |  |  |  | Gewölbekeller -EG rechts -Wand - ..._MaP-4_25-06-10.jpg | Gewölbekeller -EG rechts -Wand - ..._MaP-4_detail_25-06-10.jpg |  | - |  | Asbest | Asbest: Widerlegt
MaP-5 | Einzelprobe | VM-8 | Putz | Wand |  | Wohnzimmer / Schlafzimmer | OG rechts | Wand |  |  | 10.6.2025 - 10:25 |  |  |  | Wohnzimmer - Schl...-OG rechts -Wand _MaP-5_25-06-10.jpg | Wohnzimmer - Schl...-OG rechts -Wand _MaP-5_detail_25-06-10.jpg |  | - |  | Asbest | Asbest: Widerlegt
MaP-6 | Einzelprobe | VM-9 | Plattenkleber | Wand |  | Wohnzimmer | OG rechts | Wand |  |  | 10.6.2025 - 10:26 |  |  |  | Wohnzimmer -OG rechts -Wand _MaP-6_25-06-10.jpg | Wohnzimmer -OG rechts -Wand _MaP-6_detail_25-06-10.jpg | 6 | m² |  | Asbest | Asbest: Bestätigt
MaP-7 | Einzelprobe | VM-10 | Plattenkleber | Wand |  | Küche | OG rechts | Wand |  |  | 10.6.2025 - 10:27 |  |  |  | Küche -OG rechts -Wand _MaP-7_25-06-10.jpg | Küche -OG rechts -Wand _MaP-7_detail_25-06-10.jpg | 6 | m² |  | Asbest | Asbest: Bestätigt
KLP-8 | Einzelprobe | VM-12 | Staub | Wand / Boden |  | Wohnzimmer | OG rechts | Wand |  |  | 10.6.2025 - 10:33 |  |  |  | Wohnzimmer -OG rechts -Wand _KLP-8_25-06-10.jpg | Wohnzimmer -OG rechts -Wand _KLP-8_detail_25-06-10.jpg |  | - |  | Asbest | Asbest: Widerlegt
MaP-9 | Einzelprobe | VM-13 | Staub | Wand / Decke |  | Küche | OG rechts | Wand |  |  | 10.6.2025 - 10:35 |  |  |  | Küche -OG rechts -Wand _MaP-9_25-06-10.jpg | Küche -OG rechts -Wand _MaP-9_detail_25-06-10.jpg |  | - |  | Asbest | Asbest: Widerlegt
MaP-10 | Einzelprobe | VM-14 | Putz | Decke |  | Technik | OG rechts | Decke |  |  | 10.6.2025 - 10:44 |  |  |  | Technik -OG rechts -Decke _MaP-10_25-06-10.jpg | Technik -OG rechts -Decke _MaP-10_detail_25-06-10.jpg |  | - |  | Asbest | Asbest: Widerlegt
MaP-11 | Einzelprobe | VM-15 | Putz | Wand |  | Wohnzimmer / Schlafzimmer | 1. OG rechts | Wand |  |  | 10.6.2025 - 10:48 |  |  |  | Wohnzimmer - Schl...-1. OG r...-Wand _MaP-11_25-06-10.jpg | Wohnzimmer - Schl...-1. OG r...-Wand _MaP-11_detail_25-06-10.jpg |  | - |  | Asbest | Asbest: Widerlegt
MaP-12 | Einzelprobe | VM-18 | Putz | Wand |  | Fassade | EG - DG rechts | Wand |  |  | 10.6.2025 - 10:54 |  |  |  | Fassade-EG - DG...-Wand _MaP-12_25-06-10.jpg | Fassade-EG - DG...-Wand _MaP-12_detail_25-06-10.jpg |  | - |  | Asbest | Asbest: Widerlegt
MaP-13 | Einzelprobe | VM-20 | Putz | Wand |  | Aussentreppe | EG rechts | Wand |  |  | 10.6.2025 - 10:59 |  |  |  | Aussentreppe -EG rechts -Wand _MaP-13_25-06-10.jpg | Aussentreppe -EG rechts -Wand _MaP-13_detail_25-06-10.jpg |  | - |  | Asbest | Asbest: Widerlegt
MaP-14 | Einzelprobe | VM-21 | Putz | Wand |  | Fassade | EG links | Wand |  |  | 10.6.2025 - 11:00 |  |  |  | Fassade-EG links -Wand _MaP-14_25-06-10.jpg | Fassade-EG links -Wand _MaP-14_detail_25-06-10.jpg |  | - |  | Asbest | Asbest: Widerlegt
VB-1 | Visueller Befund | VM-2 | Faserzement | Elektrotableau |  | Technik | EG | Wand |  |  | 10.6.2025 - 10:01 |  |  |  | Technik -EG -Wand _VB-1_25-06-10.jpg | Technik -EG -Wand _VB-1_detail_25-06-10.jpg | 1 | m³ |  | Asbest | Asbest: Ungeklärt
VB-2 | Visueller Befund | VM-4 |  |  |  | Küche | EG links | Boden | unter 20m2 |  | 10.6.2025 - 10:04 |  |  |  | Küche -EG links -Boden _VB-2_25-06-10.jpg | Küche -EG links -Boden _VB-2_detail_25-06-10.jpg |  | - |  | PCB | PCB: Ungeklärt
VB-3 | Visueller Befund | VM-5 | Putz | Wand / Decke |  | Wohnzimmer / Schlafzimmer | OG links | Wand / Boden / Decke |  |  | 10.6.2025 - 10:10 |  |  |  | Wohnzimmer - Schl...-OG links -Wand - ..._VB-3_25-06-10.jpg | Wohnzimmer - Schl...-OG links -Wand - ..._VB-3_detail_25-06-10.jpg |  | - |  | Asbest | Asbest: Widerlegt
VB-4 | Visueller Befund | VM-11 | Asbestschnur | Kachelofen |  | Küche | OG rechts | Kachelofen |  |  | 10.6.2025 - 10:27 |  |  |  | Küche -OG rechts -Kachelo..._VB-4_25-06-10.jpg | Küche -OG rechts -Kachelo..._VB-4_detail_25-06-10.jpg |  | - |  | Asbest | Asbest: Ungeklärt
VB-5 | Visueller Befund | VM-16 | Puzu | Wand / Decke |  | Schlafzimmer | 1. OG/ DG | Wand / Decke |  |  | 10.6.2025 - 10:49 |  |  |  | Schlafzimmer -1. OG- DG -Wand - ..._VB-5_25-06-10.jpg | Schlafzimmer -1. OG- DG -Wand - ..._VB-5_detail_25-06-10.jpg |  | - |  | Asbest | Asbest: Widerlegt
VB-6 | Visueller Befund | VM-17 | Faserzement | Abflussrohr |  | Schlafzimmer | EG-DG | Wand |  |  | 10.6.2025 - 10:50 |  |  |  | Schlafzimmer -EG-DG -Wand _VB-6_25-06-10.jpg | Schlafzimmer -EG-DG -Wand _VB-6_detail_25-06-10.jpg |  | - |  | Asbest | Asbest: Widerlegt
VB-7 | Visueller Befund | VM-19 | Faserzement | Abflussrohr |  | Fassade | EG rechts | Wand |  |  | 10.6.2025 - 10:56 |  |  |  | Fassade-EG rechts -Wand _VB-7_25-06-10.jpg | Fassade-EG rechts -Wand _VB-7_detail_25-06-10.jpg |  | - |  | Asbest | Asbest: Ungeklärt