## Report
Bezeichnung Befund | Art | Verdachtsmoment | Material | Zugehöriges Bauteil | Farbe | Gebäude/Bereich | Stockwerk/Ebene | Raum/Teilbereich | Bemerkung Probe/Befund | Bemerkung Verdachtsmoment | Erfassungszeitpunkt | Probenehmer | Überblick | Detail | Dateiname Überblick | Dateiname Detail | Menge | Einheit | Mischprobe | Verdacht | Einstufung | Angenommene Trefferwahrscheinlichkeit | Einheit | Aussagesicherheit | Einheit | Risikomenge | Einheit | Begründung | Ergebnis Analytik | Bewertung | Aufgabe | Referenzkarte | X-Koordinate | Y-Koordinate
MaP-1 | Einzelprobe | VM-1 | Plattenkleber | Wand |  | Bad | 1. OG | Wand |  |  | 13.6.2025 - 14:49 |  |  |  | Bad -1. OG -Wand _MaP-1_25-06-13.jpg | Bad -1. OG -Wand _MaP-1_detail_25-06-13.jpg |  | - |  | Asbest | Asbest: Widerlegt
MaP-2 | Einzelprobe | VM-2 | Putz | Wand |  | Bad | 1. OG | Wand |  |  | 13.6.2025 - 14:50 |  |  |  | Bad -1. OG -Wand _MaP-2_25-06-13.jpg | Bad -1. OG -Wand _MaP-2_detail_25-06-13.jpg |  | - |  | Asbest | Asbest: Widerlegt
MaP-3 | Einzelprobe | VM-3 | (elastische) Bodenbeläge | Boden |  | Bad | 1. OG | Boden |  |  | 13.6.2025 - 14:50 |  |  |  | Bad -1. OG -Boden _MaP-3_25-06-13.jpg | Bad -1. OG -Boden _MaP-3_detail_25-06-13.jpg |  | - |  | Asbest | Asbest: Widerlegt
MaP-4 | Einzelprobe | VM-4 | Putz | Decke |  | Bad | 1. OG | Decke |  |  | 13.6.2025 - 14:51 |  |  |  | Bad -1. OG -Decke _MaP-4_25-06-13.jpg | Bad -1. OG -Decke _MaP-4_detail_25-06-13.jpg |  | - |  | Asbest | Asbest: Widerlegt
MaP-5 | Einzelprobe | VM-5 | Klebstoffe | Boden |  | Schlafzimmer | 1. OG - OG | Boden |  |  | 13.6.2025 - 15:01 |  |  |  | Schlafzimmer -1. OG -...-Boden _MaP-5_25-06-13.jpg | Schlafzimmer -1. OG -...-Boden _MaP-5_detail_25-06-13.jpg |  | - |  | Asbest | Asbest: Widerlegt
MaP-6 | Einzelprobe | VM-6 | (elastische) Bodenbeläge | Boden |  | Gang / Schlafzimmer | 1. OG | Boden |  |  | 13.6.2025 - 15:02 |  |  |  | Gang - Schlafzimmer -1. OG -Boden _MaP-6_25-06-13.jpg | Gang - Schlafzimmer -1. OG -Boden _MaP-6_detail_25-06-13.jpg |  | - |  | Asbest | Asbest: Widerlegt
MaP-7 | Einzelprobe | VM-7 | Putz | Wand |  | Gang | 1. OG - UG | Wand |  |  | 13.6.2025 - 15:03 |  |  |  | Gang -1. OG -...-Wand _MaP-7_25-06-13.jpg | Gang -1. OG -...-Wand _MaP-7_detail_25-06-13.jpg |  | - |  | Asbest | Asbest: Widerlegt
MaP-8 | Einzelprobe | VM-8 | Putz | Decke |  | Gang | 1. OG - UG | Decke |  |  | 13.6.2025 - 15:04 |  |  |  | Gang -1. OG -...-Decke _MaP-8_25-06-13.jpg | Gang -1. OG -...-Decke _MaP-8_detail_25-06-13.jpg |  | - |  | Asbest | Asbest: Widerlegt
MaP-9 | Einzelprobe | VM-9 | Putz | Wand |  | Schlafzimmer | OG | Wand |  |  | 13.6.2025 - 15:09 |  |  |  | Schlafzimmer -OG -Wand _MaP-9_25-06-13.jpg | Schlafzimmer -OG -Wand _MaP-9_detail_25-06-13.jpg |  | - |  | Asbest | Asbest: Widerlegt
MaP-10 | Einzelprobe | VM-10 | Putz | Decke |  | Schlafzimmer | OG | Decke |  |  | 13.6.2025 - 15:10 |  |  |  | Schlafzimmer -OG -Decke _MaP-10_25-06-13.jpg | Schlafzimmer -OG -Decke _MaP-10_detail_25-06-13.jpg |  | - |  | Asbest | Asbest: Widerlegt
MaP-11 | Einzelprobe | VM-11 | Plattenkleber | Wand |  | Bad / WC | OG | Wand |  |  | 13.6.2025 - 15:18 |  |  |  | Bad - WC -OG -Wand _MaP-11_25-06-13.jpg | Bad - WC -OG -Wand _MaP-11_detail_25-06-13.jpg |  | - |  | Asbest | Asbest: Widerlegt
MaP-12 | Einzelprobe | VM-12 | Putz | Decke |  | Bad / WC | OG | Decke |  |  | 13.6.2025 - 15:20 |  |  |  | Bad - WC -OG -Decke _MaP-12_25-06-13.jpg | Bad - WC -OG -Decke _MaP-12_detail_25-06-13.jpg |  | - |  | Asbest | Asbest: Widerlegt
MaP-13 | Einzelprobe | VM-13 | Putz | Wand |  | Bad / WC | OG | Wand |  |  | 13.6.2025 - 15:21 |  |  |  | Bad - WC -OG -Wand _MaP-13_25-06-13.jpg | Bad - WC -OG -Wand _MaP-13_detail_25-06-13.jpg |  | - |  | Asbest | Asbest: Widerlegt
MaP-14 | Einzelprobe | VM-14 | Plattenkleber | Boden |  | Gang | 1. OG - EG | Boden |  |  | 13.6.2025 - 15:23 |  |  |  | Gang -1. OG -...-Boden _MaP-14_25-06-13.jpg | Gang -1. OG -...-Boden _MaP-14_detail_25-06-13.jpg | 20 | m² |  | Asbest | Asbest: Bestätigt
MaP-15 | Einzelprobe | VM-15 | Putz | Decke |  | Küche | EG | Decke |  |  | 13.6.2025 - 15:28 |  |  |  | Küche-EG -Decke _MaP-15_25-06-13.jpg | Küche-EG -Decke _MaP-15_detail_25-06-13.jpg |  | - |  | Asbest | Asbest: Widerlegt
MaP-16 | Einzelprobe | VM-16 | Putz | Wand |  | Küche | EG | Wand |  |  | 13.6.2025 - 15:29 |  |  |  | Küche-EG -Wand _MaP-16_25-06-13.jpg | Küche-EG -Wand _MaP-16_detail_25-06-13.jpg |  | - |  | Asbest | Asbest: Widerlegt
MaP-17 | Einzelprobe | VM-18 | Putz | Wand |  | Wohnzimmer | EG | Wand |  |  | 13.6.2025 - 15:36 |  |  |  | Wohnzimmer -EG -Wand _MaP-17_25-06-13.jpg | Wohnzimmer -EG -Wand _MaP-17_detail_25-06-13.jpg |  | - |  | Asbest | Asbest: Widerlegt
MaP-18 | Einzelprobe | VM-19 | Putz | Decke |  | Wohnzimmer | EG | Decke |  |  | 13.6.2025 - 15:36 |  |  |  | Wohnzimmer -EG -Decke _MaP-18_25-06-13.jpg | Wohnzimmer -EG -Decke _MaP-18_detail_25-06-13.jpg |  | - |  | Asbest | Asbest: Widerlegt
MaP-19 | Einzelprobe | VM-20 | Klebstoffe | Boden |  | Wohnzimmer | EG | Boden |  |  | 13.6.2025 - 15:38 |  |  |  | Wohnzimmer -EG -Boden _MaP-19_25-06-13.jpg | Wohnzimmer -EG -Boden _MaP-19_detail_25-06-13.jpg |  | - |  | Asbest | Asbest: Widerlegt
MaP-20 | Einzelprobe | VM-21 | Akustik Platten | Decke |  | Hobbyraum | UG | Decke |  |  | 13.6.2025 - 15:42 |  |  |  | Hobbyraum -UG -Decke _MaP-20_25-06-13.jpg | Hobbyraum -UG -Decke _MaP-20_detail_25-06-13.jpg |  | - |  | Asbest | Asbest: Widerlegt
MaP-21 | Einzelprobe | VM-22 | Putz | Wand |  | Heizraum | UG | Wand |  |  | 13.6.2025 - 15:44 |  |  |  | Heizraum -UG -Wand _MaP-21_25-06-13.jpg | Heizraum -UG -Wand _MaP-21_detail_25-06-13.jpg |  | - |  | Asbest | Asbest: Widerlegt
MaP-22 | Einzelprobe | VM-23 | Putz | Wand |  | Sockel | EG- UG | Wand |  |  | 13.6.2025 - 15:47 |  |  |  | Sockel -EG- UG -Wand _MaP-22_25-06-13.jpg | Sockel -EG- UG -Wand _MaP-22_detail_25-06-13.jpg |  | - |  | Asbest | Asbest: Widerlegt
MaP-23 | Einzelprobe | VM-24 | Putz | Wand |  | Fassade | UG - DG | Wand |  |  | 13.6.2025 - 15:48 |  |  |  | Fassade-UG - DG -Wand _MaP-23_25-06-13.jpg | Fassade-UG - DG -Wand _MaP-23_detail_25-06-13.jpg |  | - |  | Asbest | Asbest: Widerlegt
VB-1 | Visueller Befund | VM-17 | Faserzement | Elektrotableau |  | Garage | UG | Wand |  |  | 13.6.2025 - 15:36 |  |  |  | Garage -UG -Wand _VB-1_25-06-13.jpg | Garage -UG -Wand _VB-1_detail_25-06-13.jpg |  | - |  | Asbest | Asbest: Ungeklärt